## 方案
排名 | 设计思路 | 配方（组分+比例%） | 成本(元/吨) | 价格口径 | 较现配方降本(元/吨) | 降本% | 面积成本指数 | 四项预期(拉 撕 穿 封 透) | 预期说明 | 风险 | 风险等级 | 过关把握 | 依据 | 模型 P(过关) | 模型预测
1 | 国产同类 LLDPE 替代 | LL 25 / LLC 14 / HD 3 / R1 37.8 / RL 19 / AD 1.2 | 7709 | 混合 | 506 | 6.2 | 93.9 | ≈ ≈ ≈ ≈ | 四项性能预期与base持平，成本降低6.2% | 国产牌号批次稳定性可能略差，需验证加工窗口与膜泡稳定性；再生料合计≥50%（R1+RL=56.8%），穿刺/撕裂默认有下降风险，但新料部分替代为同类LLDPE，整体风险可控 | 低 | 高（若替代牌号TDS与现用相当） | 依据：材料卡-国产同类LLDPE替代规则（1:1替代且其余不变时四项默认≈，把握高）；再生料合计≥50%时穿刺/撕裂默认↓，但此处新料部分为同类更便宜LLDPE替代，整体性能预期持平
2 | 国产同类 LLDPE 替代 | LL 22 / LLC 12 / R1 46.8 / RL 18 / AD 1.2 | 7712 | 混合 | 503 | 6.1 | 93.8 | ≈ ≈ ≈ ≈ | 四项性能预期与base持平，成本降低6.1% | 再生料合计≥50%（R1+RL=64.8%），穿刺/撕裂默认有下降风险，但新料部分为同类LLDPE替代，整体风险可控；需验证国产牌号加工适应性 | 低 | 高（若替代牌号TDS与现用相当） | 依据：材料卡-国产同类LLDPE替代规则（1:1替代且其余不变时四项默认≈，把握高）；再生料合计≥50%时穿刺/撕裂默认↓，但此处新料部分为同类更便宜LLDPE替代，整体性能预期持平
3 | 国产同类 LLDPE 替代 | LL 23 / LLC 13 / HD 4 / R1 41.9 / RL 17 / AD 1.1 | 7748 | 混合 | 468 | 5.7 | 94.4 | ≈ ≈ ≈ ≈ | 四项性能预期持平，因国产同类LLDPE直接替代且其余组分不变，性能取决于替代牌号TDS与现用LLDPE的相当程度 | 货源风险：国产牌号批次稳定性可能不如进口；加工风险：熔指差异可能导致挤出参数需微调；外观风险：若替代牌号添加剂配方不同，可能轻微影响透明度 | 低 | 高（若替代牌号TDS与现用相当，规则⑥默认四项≈） | 规则⑥同类更便宜的LLDPE 1:1替代且其余不变时四项默认≈、把握高；材料卡无直接冲突
4 | 再生线性料 | LL 38 / R1 41.1 / RL 20 / AD 0.9 | 7620 | 混合 | 594 | 7.2 | 92.7 | ↓ ↓ ↓ ≈ | 拉伸/撕裂/穿刺小幅下降，热封基本持平；再生料合计61.1%（>50%），穿刺/撕裂默认下降，过关把握不高。 | 再生料合计61.1%超过50%，晶点/鱼眼增多、膜泡不稳定、力学性能批次波动大、热封窗口可能变窄；需精细过滤和抗氧剂补充。 | 中 | 中 | 材料卡[再生线性一级料]：拉伸↓、撕裂↓、穿刺↓、热封≈；规则⑤：单层膜再生料合计≥50%时，穿刺/撕裂默认↓、过关把握不高于“中”。
5 | P04 | LL 39 / R1 40.1 / RL 20 / AD 0.9 | 7620 | 混合 | 594 | 7.2 | 92.7 | ↓ ↓ ↓ ≈ | 拉伸/撕裂/穿刺小幅下降，热封基本持平；再生料合计60.1%（>50%），穿刺/撕裂默认下降，过关把握不高。 | 再生料合计60.1%超过50%，晶点/鱼眼增多、膜泡不稳定、力学性能批次波动大、热封窗口可能变窄；需精细过滤和抗氧剂补充。 | 中 | 中 | 材料卡[再生线性一级料]：拉伸↓、撕裂↓、穿刺↓、热封≈；规则⑤：单层膜再生料合计≥50%时，穿刺/撕裂默认↓、过关把握不高于“中”。
6 | 再生线性料 | LL 35 / R1 44 / RL 20 / AD 1 | 7625 | 混合 | 590 | 7.2 | 92.8 | ↓ ↓ ↓ ≈ | 拉伸/撕裂/穿刺小幅下降，热封基本持平；再生料合计64%（>50%），穿刺/撕裂默认下降，过关把握不高。 | 再生料合计64%超过50%，晶点/鱼眼增多、膜泡不稳定、力学性能批次波动大、热封窗口可能变窄；需精细过滤和抗氧剂补充。 | 中 | 中 | 材料卡[再生线性一级料]：拉伸↓、撕裂↓、穿刺↓、热封≈；规则⑤：单层膜再生料合计≥50%时，穿刺/撕裂默认↓、过关把握不高于“中”。
7 | 再生线性料 | LL 42.1 / HD 2 / R1 35 / RL 20 / AD 0.9 | 7628 | 混合 | 586 | 7.1 | 92.8 | ↓ ↓ ↓ ≈ | 拉伸/撕裂/穿刺小幅下降，热封基本持平；再生料合计55%（>50%），穿刺/撕裂默认下降，过关把握不高。 | 再生料合计55%超过50%，晶点/鱼眼增多、膜泡不稳定、力学性能批次波动大、热封窗口可能变窄；需精细过滤和抗氧剂补充。 | 中 | 中 | 材料卡[再生线性一级料]：拉伸↓、撕裂↓、穿刺↓、热封≈；规则⑤：单层膜再生料合计≥50%时，穿刺/撕裂默认↓、过关把握不高于“中”。
8 | 同类替代 + 再生料上调 | LL 34 / LLC 11 / R1 35.9 / RL 18 / AD 1.1 | 7704 | 混合 | 510 | 6.2 | 93.7 | ≈ ≈ ≈ ≈ | 四项性能基本持平；再生料合计53.9%（>50%），穿刺/撕裂默认下降，但同类替代部分抵消，整体把握中等。 | 再生料合计53.9%超过50%，晶点/鱼眼增多、膜泡不稳定、力学性能批次波动大；LLC需验证TDS与现用LLDPE相当；需精细过滤和抗氧剂补充。 | 中 | 中 | 规则⑤：同类更便宜的LLDPE 1:1替代且其余不变时，四项默认≈、把握“高（若替代牌号TDS与现用相当）”；但再生料合计≥50%，穿刺/撕裂默认↓、过关把握不高于“中”。

## 替代品筛选
分组 | 代码 | 材料 | 价格(元/吨) | 价格口径 | 较基准 | 更便宜 | 密度 | 熔点 | MFR | 共聚单体 | 密度窗口 | 熔点窗口 | MFR窗口 | 物性匹配度 | 典型用量 | 拉/撕/穿/封 | 结论 | 风险
同类更便宜的 LLDPE | LLC | 国产 C4 LLDPE（7042 类） | 8300 | 实价 | 300 | 否 | 0.918 | 122 | 2 | 丁烯 | 在窗口内 | 在窗口内 | 在窗口内 | 1 | 10.0～60.0% | ≈ ≈ ≈ ≈ | 价格不占优 | 与现用牌号的 TDS 对比确认；副牌/宽规格料更便宜但批次波动大
同类更便宜的 LLDPE | LL6 | C6 LLDPE（齐格勒己烯共聚） | 9535 | 估计价 | 1535 | 否 | 0.918 | 124 | 1 | 己烯 (hexene) | 在窗口内 | 在窗口内 | 在窗口内 | 1 | 10.0～30.0% | ↑，拉 ↑↑， ↑，抗 ↑↑， | 价格不占优 | 加工风险：熔体强度较低，单独吹膜时泡膜稳定性差，需添加LDPE或HDPE改善；性能风险：透明度不足，可能需添加成核剂或共混LDPE；热封温度较高时可能发生缩颈，需优化热封参数。
高效韧性树脂（低比例替代） | mLL | 茂金属 LLDPE（C6） | 9400 | 估计价 | 1400 | 否 | 0.918 | 118 | 1 | 己烯 | 在窗口内 | 在窗口内 | 在窗口内 | 1 | 10.0～20.0% | ≈ ≈/↑ ↑↑ ↑ | 低比例改性候选（单价高、用量少） | 熔体强度低、挤出压力高，需 PPA；LDPE 类需 ≥35% 稳泡
高效韧性树脂（低比例替代） | mLL8 | 茂金属 LLDPE（C8，Elite 类） | 9900 | 估计价 | 1900 | 否 | 0.916 | 116 | 1 | 辛烯 | 在窗口内 | 在窗口内 | 在窗口内 | 1 | 8.0～15.0% | ≈ ↑ ↑↑ ↑ | 低比例改性候选（单价高、用量少） | 价格高、货源
高效韧性树脂（低比例替代） | POE | POE（乙烯-辛烯） | 16500 | 估计价 | 8500 | 否 | 0.875 | 60 | 1 | 辛烯 (octene) [经验判断] | 超窗口 | 超窗口 | 在窗口内 | 0.33 | 1.0～4.0% | ↓ 降 ↑ 提 ↑↑ ↑↑ | 低比例改性候选（单价高、用量少） | 降低薄膜刚性和透明度；加工时需注意熔体强度不足和分散均匀性；与LDPE/LLDPE相容性良好但需优化配比 [经验判断]
高效韧性树脂（低比例替代） | POP | POP 塑性体 | 13000 | 估计价 | 5000 | 否 | 0.902 | 90 | 1 | 辛烯 | 超窗口 | 超窗口 | 在窗口内 | 0.33 | 2.0～5.0% | ≈ ≈/↑ ↑ ↑ | 低比例改性候选（单价高、用量少） | 价格
高效韧性树脂（低比例替代） | VL | VLDPE / ULDPE（密度 <0.91） | 10500 | 估计价 | 2500 | 否 | 0.905 | 105 | 1 | 丁烯、己烯或辛烯，以辛烯共聚性能最优 | 超窗口 | 超窗口 | 在窗口内 | 0.33 | 5.0～10.0% | ≈ 拉 ↑↑ ↑↑ ↑↑ | 低比例改性候选（单价高、用量少） | 加工风险：熔体强度较低，吹膜时膜泡稳定性差，需优化加工温度（建议较低熔温）和冷却风量；与LLDPE/LDPE相容性良好，但添加量过高可能导致膜材刚性下降。性能风险：若替代过多LLDPE，可能降低拉伸强度。
HDPE 的替代 / 去除 | MD | MDPE 膜料 | 8700 | 估计价 | 700 | 否 | 0.935 | 125 | 1 |  | 超窗口 | 在窗口内 | 在窗口内 | 0.67 | 0.0～15.0% | ↑ ↓ ≈ ≈/↓ | 挺度替代候选 | 雾度
再生料（成本填充） | R1 | 再生高压一级透明料 | 8000 | 估计价 | 0 | 否 | 0.922 | 112 | 2 |  | 在窗口内 | 超窗口 | 在窗口内 | 0.67 | 25.0～60.0% | 略降 略降 ↓（凝 略降（ | 价格不占优 | 批次波动
再生料（成本填充） | RL | 再生线性一级料（工业膜回料） | 5900 | 估计价 | -2100 | 是 | 0.92 | 122 | 2 | 丁烯/己烯/辛烯 (取决于来源，经验判断) | 在窗口内 | 在窗口内 | 在窗口内 | 1 | 10.0～20.0% | ↓ 小 ↓ 小 ↓ 小 ≈ 基 | 成本填充候选（比例上限靠实验） | 杂质导致晶点、破膜；力学性能批次波动大；可能含有残留助剂影响热封和气味；加工中过滤网需频繁更换。
再生料（成本填充） | R2 | 再生高压二级料 | 5300 | 估计价 | -2700 | 是 | 0.925 | 112 | 2 | 无（高压聚乙烯为均聚物），但可能含少量来自回收料的污染物或添加剂。经验判断。 | 超窗口 | 超窗口 | 在窗口内 | 0.33 | 0.0～40.0% | ↓↓ ↓↓ ↓↓ ↓ 热 | 成本填充候选（比例上限靠实验） | 加工风险：杂质可能堵塞滤网、产生晶点、导致膜泡不稳定；性能风险：力学性能、光学性能、热封性能全面下降，批次间质量波动大，可能影响下游包装质量。
再生料（成本填充） | PCR | 混合 PE 消费后回料（造粒） | 4800 | 估计价 | -3200 | 是 | 0.93 | 120 | 1.5 | 不确定，可能包含丁烯、己烯、辛烯等共聚单体，取决于原始树脂类型 | 超窗口 | 在窗口内 | 在窗口内 | 0.67 | 10.0～20.0% | ↓↓ ↓↓ ↓↓ ↓↓ | 成本填充候选（比例上限靠实验） | 需相容剂；气味；非透明
再生料（成本填充） | SC | 甲方自有边角料回粒 | 800 | 估计价 | -7200 | 是 | 0.921 | 118 | 2 | 混合料，可能包含丁烯、己烯、辛烯等（取决于原始LLDPE类型） | 在窗口内 | 在窗口内 | 在窗口内 | 1 | 5.0～15.0% | ↓ 拉 ↓ 撕 ↓ 穿 ↓ 热 | 成本填充候选（比例上限靠实验） | 加工风险：熔体过滤网堵塞、晶点/鱼眼增多、熔体压力波动、膜泡不稳定；性能风险：力学性能下降、热封不良、透明度降低、颜色发黄。需严格控制回收过程，避免杂质混入，并建议与新料搭配使用。
热封改性 | EVA | EVA（VA 5～9%，膜级） | 10500 | 估计价 | 2500 | 否 | 0.93 | 95 | 2 | 醋酸乙烯酯（VA），含量 5%～9% | 超窗口 | 超窗口 | 在窗口内 | 0.33 | 3.0～8.0% | ≈ 或 ≈ 或 ≈ 或 ↑↑ | 配套 | 加工温度需控制在 140～180℃，不可超过 200℃，否则 VA 分解导致发黄、晶点；低 VA 牌号熔指较低，加工流动性略差，需适当调整螺杆转速与温度；吸湿性略高于纯 PE，建议 50～60℃烘干 1～2 小时；与高 VA 牌号相比，透明度贡献有限，不适用于高透明薄膜 [S1][S2]
热封改性 | EMA | EMA / EBA | 12000 | 估计价 | 4000 | 否 | 0.94 | 90 | 2 | 丙烯酸甲酯 (MA) 含量 8-40%，典型 20-24% [S1][S2] | 超窗口 | 超窗口 | 在窗口内 | 0.33 | 3.0～8.0% | ↓ 拉 ↓ M ↑ 柔 ↑↑ | 配套 | 加工温度较高 (挤塑贴合温度 316-322℃)，吹膜需注意温度控制；与 PE 相容性好，但会降低薄膜刚性与挺度；透明性下降；MD 方向撕裂强度较低，可能影响制袋开口性 [S1][S2]
助剂（必配 / 条件） | AD | 功能助剂母料（PPA + 抗氧） | 12500 | 估计价 | 4500 | 否 | 0.95 |  |  | LLDPE 载体，共聚单体视载体牌号而定（通常丁烯或己烯） | 超窗口 | 未知 | 未知 | 0 | 0.5～1.5% | ≈ 基 ≈ 基 ≈ 基 ≈ 不 | 配套 | 初次使用需彻底清机，过量添加可能导致螺杆打滑或表面析出；抗氧剂若与树脂相容性差可能引起晶点。正常用量下风险低。[S3]
助剂（必配 / 条件） | CP | 相容剂（MAH-g-PE） | 18000 | 估计价 | 10000 | 否 | 0.92 | 125 |  | 马来酸酐（接枝） | 在窗口内 | 在窗口内 | 未知 | 1 | 1.0～2.0% | ↑ 幅 ↑ 幅 ↑ 幅 ≈ 幅 | 配套 | 加工风险：接枝率过高或分散不均可能导致晶点、凝胶，影响膜外观；流动性不匹配可能造成挤出不稳定；储存需防潮，以免马来酸酐水解。性能风险：过量添加可能降低膜的整体结晶度，导致模量下降。依据[S1]中接枝率与流动性关系、分子量分布影响及经验判断。
助剂（必配 / 条件） | ADR | 扩链剂（ADR 类） | 60000 | 估计价 | 52000 | 否 | 1.1 |  |  | 无（多官能环氧低聚物） | 超窗口 | 未知 | 未知 | 0 | 0.1～0.3% | ≈ 在 ≈ 在 ≈ 在 ≈ 在 | 配套 | PE吹膜：添加后无有益效果，可能因分散不均导致晶点、降低透明性，增加成本；聚酯吹膜：过量或高温易导致过度交联、凝胶化，引起熔体断裂、强度下降（依据[S1]）
助剂（必配 / 条件） | NUC | 成核 / 透明剂（PE 用） | 80000 | 估计价 | 72000 | 否 | 1 |  |  | 不适用 | 超窗口 | 未知 | 未知 | 0 | 0.05～0.2% | ↑ 小 ↓ 可 ≈ 穿 ↓ 可 | 配套 | 分散不良可能导致晶点或白点；可能降低热封强度；部分成核剂可能产生气味或模头结垢（如DBS类）；过量使用可能降低透明度 [S1][S4][经验判断]

## 价格口径
代码 | 价格 | 口径
LL | 8000 | 实价
LL6 | 9535 | 估计价
mLL | 9400 | 估计价
mLL8 | 9900 | 估计价
LD | 9950 | 估计价
HD | 8400 | 估计价
MD | 8700 | 估计价
R1 | 8000 | 估计价
R2 | 5300 | 估计价
RL | 5900 | 估计价
PCR | 4800 | 估计价
RHD | 5600 | 估计价
SC | 800 | 估计价
POE | 16500 | 估计价
POP | 13000 | 估计价
VL | 10500 | 估计价
EVA | 10500 | 估计价
EMA | 12000 | 估计价
OBC | 16000 | 估计价
ION | 18000 | 估计价
FL | 3800 | 估计价
TFL | 5200 | 估计价
TALC | 3200 | 估计价
AD | 12500 | 估计价
CP | 18000 | 估计价
NUC | 80000 | 估计价
ADR | 60000 | 估计价
LLC | 8300 | 实价

## 口径
项 | 值
现配方 | LL 60 / LD 10 / HD 5 / R1 25
现配方成本 | 8215
成本上限 | 8215
模式 | 知识驱动（LLM 定性评估）
生成时间 | 2026-09-18T12:45:56
说明 | 候选较多，只对成本最低且覆盖各思路的 24 个做定性评估。

## 首轮试验建议
rank | reason | watch
1 | 茂金属置换+温和降本：用LLC（茂金属LLDPE）替代部分LLDPE，保留HD，再生料总量<50%，四项性能预期持平，把握高，适合作为稳妥基线。 | LLC牌号熔指与现用LLDPE的匹配性；膜泡稳定性；雾度/透光率变化；热封强度窗口。
2 | 去HDPE+茂金属置换：无HD，再生料合计64.8%但用LLC补强，降本6.1%，验证无HD下透明性与热封是否更优。 | 无HD对挺度的影响；再生料超50%时的晶点/鱼眼；LLC与再生线性料的相容性；穿刺强度是否下降。
3 | 温和版茂金属置换：与配方1类似但比例微调，降本5.7%，把握高，可作重复验证或微调工艺窗口。 | 与配方1的平行对比，确认最优LLC/LL/HD比例；批次稳定性。
4 | 大降本再生线性料路线（无茂金属）：再生料合计61.1%，降本7.2%，挑战成本下限，验证高再生含量下性能底线。 | 再生料批次一致性；过滤网更换频率；拉伸/撕裂/穿刺的绝对值；热封强度是否大幅衰减；膜面晶点。
5 | 大降本再生线性料路线（微调比例）：与配方4类似，LL略增1%，考察微小调整对性能敏感度。 | 与配方4的差异；加工扭矩与熔压；透明度变化。
6 | 去HDPE大降本路线：含HD 2%但再生料55%，降本7.1%，验证少量HD能否改善挺度而不牺牲透明性。 | HD对雾度的影响；挺度与开口性；再生料超50%时的力学性能保持率。
7 | 茂金属置换+再生料53.9%：介于温和与大降本之间，降本6.2%，考察茂金属能否弥补再生料超50%的损失。 | LLC补强效果；再生料超50%后的热封稳定性；膜泡冷却线高度变化。
8 | 纯再生线性料极限版（配方6）：再生料64%最高，降本7.2%，探索最大再生用量边界，为后续提供极端数据。 | 加工连续性（断膜、破泡）；力学性能最低值；晶点/鱼眼严重程度；是否需添加抗氧剂。