## Sheet1
代码 | 类别 | 材料 | 牌号示例 | MFR | 密度 | 共聚单体 | 作用 | 典型用量% | 拉伸 | 撕裂 | 穿刺 | 热封 | 透明 | 估计价(元/吨) | 价格来源 | 价格链接 | 价格日期 | 实价(元/吨) | 风险 | 是否用于配方 | 依据（材料卡） | 备注
LL | 主体树脂 | C4 LLDPE（7042 类） | 7042/218W | 2 | 0.918 | 1-丁烯 (C4) | 作为包装膜的主要强度组分，提供优异的拉伸、撕裂和穿刺性能，同时改善热封性。常与LDPE共混以平衡加工性和光学性能。 | 20.0～60.0 | ↑，提高拉伸强度，MD和TD均有提升，依据[S2] | ↑，提高撕裂强度，但MD/TD不平衡，依据[S2] | ↑↑，显著提高抗穿刺强度，是包装膜耐穿刺的关键，依据[S2]中冲击强度 | ↑↑，显著降低热封起始温度，提高热封强度，拓宽热封窗口，依据[S5] | ↓，降低透明度，增加雾度，依据[S2] | 8400 | 内部技术路线附录 D 假设价（2026-09 市场一般水平），仅用于排序与演示；正式成本以甲方回填实价为准 |  | 2026-09 |  | 加工风险：熔体强度低，膜泡稳定性差，易产生厚薄不均；需与LDPE共混改善加工性。性能风险：单独使用薄膜透明性差，撕裂强度方向性明显，MD撕裂较低。 | 是 | 拉伸、撕裂、穿刺、透明影响依据[S2]；热封影响依据[S5]；其余为经验判断。
LL6 | 主体树脂 | C6 LLDPE（齐格勒己烯共聚） | 按供应商 | 1 | 0.918 | 己烯 (hexene) | 作为包装膜的主要强度组分，提供优异的拉伸、撕裂和穿刺性能，同时改善热封性能，但可能降低透明度。 | 10.0～30.0 | ↑，拉伸强度较高，因线性分子链和己烯支链增加分子间缠结，提升拉伸性能[S2][经验判断] | ↑↑，显著提高撕裂强度，己烯长支链有效抵抗撕裂扩展，优于丁烯共聚LLDPE[S2][经验判断] | ↑，抗穿刺性增强，因分子链柔顺性和韧性提高[S4][经验判断] | ↑↑，热封强度高，起封温度低，热封窗口宽，因LLDPE固有热封特性[S7] | ↓，透明度较低，雾度较高，因结晶度和表面粗糙度；但可通过与LDPE共混改善[S2][经验判断] | 8900 | 内部技术路线附录 D 假设价（2026-09 市场一般水平），仅用于排序与演示；正式成本以甲方回填实价为准 |  | 2026-09 |  | 加工风险：熔体强度较低，单独吹膜时泡膜稳定性差，需添加LDPE或HDPE改善；性能风险：透明度不足，可能需添加成核剂或共混LDPE；热封温度较高时可能发生缩颈，需优化热封参数。 | 是 | 拉伸和撕裂性能参考[S2]中LLDPE/LDPE共混研究；热封性能参考[S7]；穿刺性能参考[S4]中ZN LLDPE韧性；部分性能基于高分子材料学经验判断。牌号示例来自市场常见产品，经验判断。
mLL | 主体树脂 | 茂金属 LLDPE（C6） | 1018/2045 类、国产茂金属 | 1 | 0.918 | 己烯 | 高效韧性来源；替代 C4 时用量可减半以上 | 10.0～20.0 | ≈ | ≈/↑ | ↑↑ | ↑ | ↑ | 9400 | 内部技术路线附录 D 假设价（2026-09 市场一般水平），仅用于排序与演示；正式成本以甲方回填实价为准 |  | 2026-09 |  | 熔体强度低、挤出压力高，需 PPA；LDPE 类需 ≥35% 稳泡 | 是（核心）
mLL8 | 主体树脂 | 茂金属 LLDPE（C8，Elite 类） | Elite 5400 类 | 1 | 0.916 | 辛烯 | 落镖/穿刺效率最高 | 8.0～15.0 | ≈ | ↑ | ↑↑ | ↑ | ↑ | 9900 | 内部技术路线附录 D 假设价（2026-09 市场一般水平），仅用于排序与演示；正式成本以甲方回填实价为准 |  | 2026-09 |  | 价格高、货源 | 是
LD | 主体树脂 | LDPE 新料（2426H 类） | 2426H/2426K | 2 | 0.922 | 无 (均聚物，含长支链) | 在包装膜中主要提供优良的光学性能（低雾度、高光泽）、良好的热封性能（低起封温度、高热封强度）和加工流动性。其长支链结构赋予熔体强度，利于吹膜膜泡稳定。常与LLDPE或HDPE共混，以平衡力学性能与光学/热封性能。 | 5.0～20.0 | ↓ 幅度：因支化结构及低结晶度(~38.5%)，拉伸强度低于LLDPE，共混时会降低薄膜拉伸强度 [S1][S6][经验判断] | ↓ 幅度：撕裂强度一般低于LLDPE，但可通过共混及工艺优化改善；MD/TD撕裂差异较大 [S6][经验判断] | ↓ 幅度：穿刺强度略低于LLDPE，但因其良好的冲击强度，下降幅度有限 [S1][经验判断] | ↑↑ 幅度：起始热封温度低，热封强度高，热封窗口宽，显著改善薄膜热封性能 [S3] | ↑↑ 幅度：雾度低，光泽度高，显著提高薄膜透明度，最佳吹胀比3.0时光学性能优良 [S1][S3] | 9600 | 内部技术路线附录 D 假设价（2026-09 市场一般水平），仅用于排序与演示；正式成本以甲方回填实价为准 |  | 2026-09 |  | 加工风险低：熔体强度适中，膜泡稳定性好，加工窗口宽(170-190°C) [S1]。性能风险：单独使用时拉伸、撕裂、穿刺强度不足，挺度较低；需与LLDPE或HDPE共混以满足包装膜力学要求。光学与热封性能优异，但可能因低结晶度导致薄膜蠕变较大。 | 是（少量） | 性能影响依据[S1][S3][S6]及经验判断；MFR、密度为典型值经验判断；价格待查。
HD | 主体树脂 | HDPE 膜料（5000S 类） | 5000S/HHMTR144 | 0.9 | 0.95 |  | 挺度；透明产品里拖后腿 | 0.0～10.0 | ↑ | ↓↓ | ↓ | ↓ | ↓↓ | 8400 | 内部技术路线附录 D 假设价（2026-09 市场一般水平），仅用于排序与演示；正式成本以甲方回填实价为准 |  | 2026-09 |  | 透明红线 | 减量/去除
MD | 主体树脂 | MDPE 膜料 | 按供应商 | 1 | 0.935 |  | 挺度与成本折中 | 0.0～15.0 | ↑ | ↓ | ≈ | ≈/↓ | ↓ | 8700 | 内部技术路线附录 D 假设价（2026-09 市场一般水平），仅用于排序与演示；正式成本以甲方回填实价为准 |  | 2026-09 |  | 雾度 | 试探
R1 | 再生料 | 再生高压一级透明料 | — | 2 | 0.922 |  | 现用；成本主力 | 25.0～60.0 | 略降 | 略降 | ↓（凝胶） | 略降（杂质） | ↓（晶点） | 6400 | 内部技术路线附录 D 假设价（2026-09 市场一般水平），仅用于排序与演示；正式成本以甲方回填实价为准 |  | 2026-09 |  | 批次波动 | 是
R2 | 再生料 | 再生高压二级料 | — | 2 | 0.925 | 无（高压聚乙烯为均聚物），但可能含少量来自回收料的污染物或添加剂。经验判断。 | 作为低成本填充料，部分替代原生LDPE或LLDPE，降低原料成本；可调节熔体强度，但可能引入杂质和性能波动。 | 0.0～40.0 | ↓↓ 拉伸强度下降10-30%，断裂伸长率可能降低，因分子链降解和杂质导致应力集中。依据：经验判断。 | ↓↓ 撕裂强度下降15-35%，因杂质和分子量降低。依据：经验判断。 | ↓↓ 穿刺强度下降10-25%，因薄膜均匀性变差和缺陷增多。依据：经验判断。 | ↓ 热封强度下降，热封温度窗口变窄，可能因杂质和氧化产物影响。依据：经验判断。 | ↓↓ 透明度显著下降，雾度增加，可能因杂质、凝胶、氧化导致光散射。依据：经验判断。 | 5300 | 内部技术路线附录 D 假设价（2026-09 市场一般水平），仅用于排序与演示；正式成本以甲方回填实价为准 |  | 2026-09 |  | 加工风险：杂质可能堵塞滤网、产生晶点、导致膜泡不稳定；性能风险：力学性能、光学性能、热封性能全面下降，批次间质量波动大，可能影响下游包装质量。 | 三层芯层用 | 大部分为经验判断，基于高分子材料回收的一般规律。回收料在吹膜中的应用可参考[S6]中提及的PIR LDPE回收料用于NBR薄膜生产，但未提供具体性能数据。
RL | 再生料 | 再生线性一级料（工业膜回料） | — | 2 | 0.92 | 丁烯/己烯/辛烯 (取决于来源，经验判断) | 部分替代原生LLDPE，降低配方成本，同时维持薄膜基本力学与加工性能。参考[S3]中混合使用降本策略。 | 10.0～20.0 | ↓ 小幅下降，因回收加工历史导致分子链断裂、分子量降低，依据经验判断 | ↓ 小幅下降，原因同上，依据经验判断 | ↓ 小幅下降，原因同上，依据经验判断 | ≈ 基本持平或略下降，起封温度可能略升，因杂质影响热封界面，依据经验判断 | ↓↓ 明显下降，因杂质、凝胶及氧化导致雾度升高，依据经验判断 | 5900 | 内部技术路线附录 D 假设价（2026-09 市场一般水平），仅用于排序与演示；正式成本以甲方回填实价为准 |  | 2026-09 |  | 杂质导致晶点、破膜；力学性能批次波动大；可能含有残留助剂影响热封和气味；加工中过滤网需频繁更换。 | 是 | 主要依据行业经验判断；降本策略参考[S3]；回收料使用趋势参考[S5]。
PCR | 再生料 | 混合 PE 消费后回料（造粒） | — | 1.5 | 0.93 | 不确定，可能包含丁烯、己烯、辛烯等共聚单体，取决于原始树脂类型 | 降低成本，提高可持续性；通常用于多层共挤膜的芯层或非食品接触层，部分替代原生 PE 树脂 [S4] | 10.0～20.0 | ↓↓ 显著下降，因杂质、降解及不相容导致应力集中，下降幅度与添加量正相关 [S4] | ↓↓ 显著下降，凝胶和杂质引发撕裂扩展，抗撕裂能力弱化 [S4] | ↓↓ 显著下降，膜面缺陷增多，耐穿刺性降低 [S4] | ↓↓ 下降，杂质和降解产物污染热封层，导致封口强度波动及密封不连续 [S4] | ↓↓ 显著下降，凝胶、晶点及不相容组分造成光散射，雾度升高 [S4] | 4800 | 内部技术路线附录 D 假设价（2026-09 市场一般水平），仅用于排序与演示；正式成本以甲方回填实价为准 |  | 2026-09 |  | 加工风险：膜泡稳定性差、晶点/凝胶多、模头积聚、气味问题；性能风险：力学性能全面下降、热封不良、外观缺陷（色差、黑点）、批次一致性差。需配合相容剂、抗氧剂及精细过滤 [S4] | 非透明产品 | [S4] 提供了 PCR PE 对薄膜凝胶、密封及视觉/机械问题的直接证据；[S3] 指出 PCR 相比 PIR 污染风险更高，性能更差；其余为经验判断。
RHD | 再生料 | 再生 HDPE | — | 0.8 | 0.95 |  | 挺度 | 0.0～10.0 | ↑ | ↓↓ | ↓ | ↓ | ↓↓ | 5600 | 内部技术路线附录 D 假设价（2026-09 市场一般水平），仅用于排序与演示；正式成本以甲方回填实价为准 |  | 2026-09 |  | 颜色、气味 | 否（透明产品）
SC | 再生料 | 甲方自有边角料回粒 | — | 2 | 0.921 | 混合料，可能包含丁烯、己烯、辛烯等（取决于原始LLDPE类型） | 降低成本，实现闭环回收，减少废料；作为填充料部分替代新料，维持薄膜基本性能。 | 5.0～15.0 | ↓ 拉伸强度通常下降5-15%，因热历史导致分子链降解或交联；依据：经验判断 | ↓ 撕裂强度可能下降10-20%，因回料中可能存在的杂质或降解导致应力集中；依据：经验判断 | ↓ 穿刺强度下降约5-15%，因回料中凝胶或未熔融颗粒成为薄弱点；依据：经验判断 | ↓ 热封强度可能下降，且热封窗口变窄，因回料中低分子量物质或污染影响界面结合；依据：经验判断 | ↓↓ 透明度明显下降，雾度增加，因回料中微小的降解颗粒、杂质或不同组分相容性变化；依据：经验判断 | 800 | 内部技术路线附录 D 假设价（2026-09 市场一般水平），仅用于排序与演示；正式成本以甲方回填实价为准 |  | 2026-09 |  | 加工风险：熔体过滤网堵塞、晶点/鱼眼增多、熔体压力波动、膜泡不稳定；性能风险：力学性能下降、热封不良、透明度降低、颜色发黄。需严格控制回收过程，避免杂质混入，并建议与新料搭配使用。 | 是（若有） | 回收工艺参考[S1]描述的边角料回收装置，但[S1]未提供材料性能数据；材料性能影响基于通用高分子材料回收经验判断。
POE | 韧性/热封改性 | POE（乙烯-辛烯） | Engage 8150/8200 类 | 1 | 0.875 | 辛烯 (octene) [经验判断] | 增韧改性剂，与LLDPE/LDPE共混以提高薄膜韧性、抗穿刺和热封性能，类似茂金属聚乙烯的共混应用 [S3] | 1.0～4.0 | ↓ 降低拉伸强度和模量，提高断裂伸长率 [经验判断] | ↑ 提高撕裂强度 [经验判断] | ↑↑ 显著提高抗穿刺性 [经验判断] | ↑↑ 改善热封性能，降低热封温度，提高热封强度，类似茂金属聚乙烯 [S5] | ↓ 可能降低透明度，尤其高添加量时 [经验判断] | 14000 | 内部技术路线附录 D 假设价（2026-09 市场一般水平），仅用于排序与演示；正式成本以甲方回填实价为准 |  | 2026-09 |  | 降低薄膜刚性和透明度；加工时需注意熔体强度不足和分散均匀性；与LDPE/LLDPE相容性良好但需优化配比 [经验判断] | 是（少量） | POE在吹膜包装膜中的应用信息主要基于高分子材料科学常识，无直接文献支持，标记为经验判断。共混应用类比茂金属聚乙烯 [S3]，热封性能类比茂金属聚乙烯 [S5]。
POP | 韧性/热封改性 | POP 塑性体 | Affinity/Exact 类 | 1 | 0.902 | 辛烯 | 增韧 + 热封 | 2.0～5.0 | ≈ | ≈/↑ | ↑ | ↑ | ≈ | 13000 | 内部技术路线附录 D 假设价（2026-09 市场一般水平），仅用于排序与演示；正式成本以甲方回填实价为准 |  | 2026-09 |  | 价格 | 备选
VL | 韧性/热封改性 | VLDPE / ULDPE（密度 <0.91） | 按供应商 | 1 | 0.905 | 丁烯、己烯或辛烯，以辛烯共聚性能最优 | 作为改性剂，提高薄膜的柔韧性、抗穿刺性、低温热封性和透明度；可部分替代LLDPE或LDPE，在保持或提升性能的同时，可能允许增加低成本再生料比例，实现降本。 | 5.0～10.0 | ≈ 拉伸强度略降但断裂伸长率提高，总体韧性增强 [经验判断] | ↑↑ 显著提高抗撕裂强度，尤其是横向撕裂 [经验判断，部分参考S1] | ↑↑ 显著提高抗穿刺性 [经验判断] | ↑↑ 显著降低热封起始温度，提高热封强度，拓宽热封窗口 [经验判断] | ↑↑ 降低雾度，提高透明度 [经验判断，部分参考S1] | 10500 | 内部技术路线附录 D 假设价（2026-09 市场一般水平），仅用于排序与演示；正式成本以甲方回填实价为准 |  | 2026-09 |  | 加工风险：熔体强度较低，吹膜时膜泡稳定性差，需优化加工温度（建议较低熔温）和冷却风量；与LLDPE/LDPE相容性良好，但添加量过高可能导致膜材刚性下降。性能风险：若替代过多LLDPE，可能降低拉伸强度。 | 备选 | 牌号示例来自行业常见供应商，无具体文献；性能影响基于VLDPE材料特性经验判断，部分参考[S1]中类似低密度乙烯共聚物吹膜研究。
EVA | 韧性/热封改性 | EVA（VA 5～9%，膜级） | 按供应商 | 2 | 0.93 | 醋酸乙烯酯（VA），含量 5%～9% | 作为吹膜包装膜的低温热封层或改性添加组分，利用其较低的热封起始温度和与 PE 良好的相容性，提升薄膜热封性能与柔韧性，同时保持一定的刚性 [S1][S2] | 3.0～8.0 | ≈ 或 ↑ 小幅提升，低 VA 含量 EVA 刚性接近 PE，拉伸强度与 LDPE 相当或略高；但若作为添加组分，可改善共混体系的拉伸韧性 [S1] | ≈ 或 ↑ 小幅提升，低 VA 引入极性基团可增加分子间作用力，撕裂强度可能略优于纯 LDPE，但幅度不大 [S1] | ≈ 或 ↑ 小幅提升，因柔韧性略有增加，穿刺抵抗能力可能稍好，但低 VA 下结晶度仍较高，提升有限 [S1] | ↑↑ 显著改善，热封起始温度降低 10～20℃，热封强度提高，热封窗口拓宽，是包装膜热封层的关键改性剂 [S1][S2] | ↓ 或 ≈，低 VA（5～9%）EVA 呈半透明或不透明状态，透明度不如 LDPE 或高 VA EVA，可能轻微降低薄膜透明度 [S1] | 10500 | 内部技术路线附录 D 假设价（2026-09 市场一般水平），仅用于排序与演示；正式成本以甲方回填实价为准 |  | 2026-09 |  | 加工温度需控制在 140～180℃，不可超过 200℃，否则 VA 分解导致发黄、晶点；低 VA 牌号熔指较低，加工流动性略差，需适当调整螺杆转速与温度；吸湿性略高于纯 PE，建议 50～60℃烘干 1～2 小时；与高 VA 牌号相比，透明度贡献有限，不适用于高透明薄膜 [S1][S2] | 是（少量） | [S1] 百度百科 EVA VA 含量影响（柔韧性、透明度、密度、热稳定性等）；[S2] 行业采购指南（吹膜级牌号、加工温度、选型规则）；[S3] 柔韧 EVA 吹膜料宣传（低温韧性，但非直接针对 5～9% VA）；[S4] 未直接涉及 EVA。主要依据 [S1][S2]，部分性能推断基于经验判断。
EMA | 韧性/热封改性 | EMA / EBA | 按供应商 | 2 | 0.94 | 丙烯酸甲酯 (MA) 含量 8-40%，典型 20-24% [S1][S2] | 低温热封层、易撕层、柔软弹性薄膜、多层共挤包装的粘合层/增韧剂，提供优异的低温热封性和柔韧性 [S1] | 3.0～8.0 | ↓ 拉伸强度下降（模量低，材质柔软），但断裂伸长率显著提高 [S1][S2] | ↓ MD 方向撕裂强度显著较低 (40g)，TD 方向尚可 (380g)，整体抗撕裂性下降 [S2] | ↑ 柔韧性与弹性好，落锤冲击强度高 (480g)，抗穿刺能力提高 [S1][S2] | ↑↑ 低温热封性能优异，起封温度低，热封强度高，可制易撕封盖 [S1] | ↓ 乳白色半透明，雾度 14%，光泽度 37，透明性低于高透明 LLDPE 薄膜 [S1][S2] | 12000 | 内部技术路线附录 D 假设价（2026-09 市场一般水平），仅用于排序与演示；正式成本以甲方回填实价为准 |  | 2026-09 |  | 加工温度较高 (挤塑贴合温度 316-322℃)，吹膜需注意温度控制；与 PE 相容性好，但会降低薄膜刚性与挺度；透明性下降；MD 方向撕裂强度较低，可能影响制袋开口性 [S1][S2] | 备选 | 依据 [S1] 总体性能与应用介绍；[S2] 吹膜级 TDS 数据；部分性能影响为基于材料特性的经验判断
OBC | 韧性/热封改性 | OBC 烯烃嵌段共聚物 | Infuse 类 | 1 | 0.877 | 辛烯 | 增韧、耐热 | 2.0～5.0 | ≈ | ↑ | ↑ | ≈ | ≈ | 16000 | 内部技术路线附录 D 假设价（2026-09 市场一般水平），仅用于排序与演示；正式成本以甲方回填实价为准 |  | 2026-09 |  | 价格高 | 否（成本）
ION | 韧性/热封改性 | 离聚物 / EAA | Surlyn / Primacor 类 | 2 | 0.94 | AA | 热封与热粘性 | 2.0～5.0 | ≈ | ≈ | ≈ | ↑↑ | ≈ | 18000 | 内部技术路线附录 D 假设价（2026-09 市场一般水平），仅用于排序与演示；正式成本以甲方回填实价为准 |  | 2026-09 |  | 价格高 | 否（成本）
FL | 填充 | CaCO₃ 填充母料（80%） | 按供应商 |  | 1.95 | 不适用（填充母料为混合物） | 降低成本；提高刚性；可能改善开口性；作为增量填充剂（经验判断） | 8.0～20.0 | ↓↓ 拉伸强度显著下降。例如在HDPE中添加10% CaCO₃，拉伸强度从21.89 MPa降至15.89 MPa，添加20%降至6.07 MPa [S2]。吹膜中趋势类似。 | ↓ 撕裂强度下降。填充颗粒造成应力集中，降低抗撕裂能力（经验判断）。 | ↓ 穿刺强度下降。填充物降低材料延展性，使抗穿刺能力减弱（经验判断）。 | ↓ 热封强度下降。填充颗粒阻碍热封界面分子扩散，降低热封强度（经验判断）。 | ↓↓ 透明度显著下降。CaCO₃颗粒散射光线，薄膜雾度增加，透明性变差（经验判断）。 | 3800 | 内部技术路线附录 D 假设价（2026-09 市场一般水平），仅用于排序与演示；正式成本以甲方回填实价为准 |  | 2026-09 |  | 加工风险：螺杆磨损增加，分散不良导致晶点、白点；性能风险：力学性能全面下降，透明度劣化，热封可靠性降低。需使用偶联剂改善分散与界面结合（经验判断）。 | 非透明产品 | 拉伸强度影响引用[S2]；其余性能影响基于经验判断。[S2]为HDPE注塑数据，吹膜趋势一致但程度可能不同。
TFL | 填充 | 透明填充母料（细粒径 CaCO₃/BaSO₄） | 按供应商 |  | 1.6 | 不适用（载体树脂多为 LDPE 或 LLDPE，共聚单体取决于载体） | 降低配方成本；纳米 BaSO₄ 可显著提高薄膜透明度与光泽度，同时保持或提升力学性能 [S1]；细粒径 CaCO₃ 可改善开口性和挺度，但可能降低透明性 [S7]。 | 5.0～10.0 | ≈/↑ 幅度：纳米 BaSO₄ 填充可使力学性能不降反升，拉伸强度可能持平或小幅提升 [S1]；普通 CaCO₃ 则导致拉伸强度下降 [S7]。 | ≈/↑ 幅度：纳米 BaSO₄ 填充可使力学性能不降反升，撕裂强度可能持平或小幅提升 [S1]；普通 CaCO₃ 则导致下降 [S7]。 | ≈/↑ 幅度：纳米 BaSO₄ 填充可使力学性能不降反升，穿刺强度可能持平或小幅提升 [S1]；普通 CaCO₃ 则导致下降 [S7]。 | ↓ 幅度：填料颗粒可能阻碍热封界面融合，降低热封强度，需控制添加量（经验判断）。 | ↑↑ 幅度：纳米 BaSO₄ 可显著提升透明度，透光率≥90%，雾度<2.5% [S1]；普通 CaCO₃ 会大幅降低透明度（经验判断）。 | 5200 | 内部技术路线附录 D 假设价（2026-09 市场一般水平），仅用于排序与演示；正式成本以甲方回填实价为准 |  | 2026-09 |  | 1. 填料分散不良导致晶点、表面粗糙，需良好包覆与分散技术 [S1][S7]；2. 添加量过高导致力学性能下降、热封强度降低；3. 纳米 BaSO₄ 可能团聚，需使用相容剂；4. 普通 CaCO₃ 显著降低透明度；5. 母料载体与基体树脂相容性影响最终性能。 | 试探 | [S1] 1688 百科：2026 高透明硫酸钡填充母料，透光率≥90%，力学性能不降反升；[S2] 淘宝产品列表：硫酸钡填充特级/优级牌号；[S7] 文献：未处理 CaCO₃ 在 HDPE 中导致拉伸强度等下降；其余为经验判断。
TALC | 填充 | 滑石粉母料 | 按供应商 |  | 1.7 |  | 挺度、阻隔 | 3.0～8.0 | ≈ | ↓ | ↓ | ↓ | ↓↓ | 4500 | 内部技术路线附录 D 假设价（2026-09 市场一般水平），仅用于排序与演示；正式成本以甲方回填实价为准 |  | 2026-09 |  | 透明红线 | 否
AD | 功能助剂 | 功能助剂母料（PPA + 抗氧） | 按供应商 |  | 0.95 | LLDPE 载体，共聚单体视载体牌号而定（通常丁烯或己烯） | PPA 成分改善加工流动性，消除熔体破裂（鲨鱼皮），提高薄膜表面质量与透明度；抗氧成分提供加工及长期热氧稳定性，防止降解黄变。 | 0.5～1.5 | ≈ 基本无影响，或略有提升（因塑化改善）[S1][S3] | ≈ 基本无影响 [S1] | ≈ 基本无影响 [S1] | ≈ 不影响热封性能 [S1] | ↑ 可减少晶点，提高表面光滑度，提升透明度 [S2][S3] | 12500 | 内部技术路线附录 D 假设价（2026-09 市场一般水平），仅用于排序与演示；正式成本以甲方回填实价为准 |  | 2026-09 |  | 初次使用需彻底清机，过量添加可能导致螺杆打滑或表面析出；抗氧剂若与树脂相容性差可能引起晶点。正常用量下风险低。[S3] | 是（必配） | PPA 部分依据 [S1][S2][S3]；抗氧部分为经验判断。
CP | 功能助剂 | 相容剂（MAH-g-PE） | 按供应商 |  | 0.92 | 马来酸酐（接枝） | 作为反应型相容剂，在多层共挤膜中作为粘结层（tie layer），提高PE与PA/EVOH等阻隔层的界面结合力；在含再生料的共混膜中，改善不同PE组分间的相容性，减少应力集中，提升整体力学性能。 | 1.0～2.0 | ↑ 幅度说明：通过改善层间粘合，使多层膜拉伸时协同变形，拉伸强度略有提高。依据[S1]中协同增韧及剥离强度改善推断。 | ↑ 幅度说明：界面结合增强，裂纹扩展阻力增大，撕裂强度提高。依据[S1]中协同增韧及剥离强度改善推断。 | ↑ 幅度说明：膜的整体性提升，抗穿刺能力增强。依据[S1]中协同增韧及剥离强度改善推断。 | ≈ 幅度说明：通常不直接用于热封层，对热封性能影响较小。依据：经验判断。 | ↑ 幅度说明：接枝破坏PE结晶，降低晶粒尺寸，减少光散射，透明度可能略有改善。依据[S1]中分散均匀减少杂质点及经验判断。 | 18000 | 内部技术路线附录 D 假设价（2026-09 市场一般水平），仅用于排序与演示；正式成本以甲方回填实价为准 |  | 2026-09 |  | 加工风险：接枝率过高或分散不均可能导致晶点、凝胶，影响膜外观；流动性不匹配可能造成挤出不稳定；储存需防潮，以免马来酸酐水解。性能风险：过量添加可能降低膜的整体结晶度，导致模量下降。依据[S1]中接枝率与流动性关系、分子量分布影响及经验判断。 | 条件使用 | 主要依据[S1]（网络技术文章，可信度中等），[S2][S3]（百度百科，可信度中等），部分性能影响为基于相容剂原理的经验推断。
NUC | 功能助剂 | 成核 / 透明剂（PE 用） | 按供应商 |  | 1 | 不适用 | 提供异相晶核，促进PE结晶，细化球晶尺寸，从而提高透明度、刚性及表面光泽，改善加工性能 [S1][S2] | 0.05～0.2 | ↑ 小幅提升拉伸强度与模量，因结晶度提高且晶粒细化 [S2][经验判断] | ↓ 可能轻微降低撕裂强度，因材料刚性增加、韧性下降 [经验判断] | ≈ 穿刺强度变化不大或略有提升，取决于晶粒结构 [经验判断] | ↓ 可能轻微降低热封强度或缩窄热封窗口，因结晶温度提高 [经验判断] | ↑↑ 显著提高透明度，降低雾度，改善表面光泽 [S1][S2] | 80000 | 内部技术路线附录 D 假设价（2026-09 市场一般水平），仅用于排序与演示；正式成本以甲方回填实价为准 |  | 2026-09 |  | 分散不良可能导致晶点或白点；可能降低热封强度；部分成核剂可能产生气味或模头结垢（如DBS类）；过量使用可能降低透明度 [S1][S4][经验判断] | 试探 | 主要依据：[S1] 洛特化工成核剂产品介绍（可信度中）；[S2] 百度百科塑料透明剂（可信度低）；[S4] 知乎成核剂机理（可信度低）；部分性能影响为经验判断，无直接PE吹膜数据。
ADR | 功能助剂 | 扩链剂（ADR 类） | 按供应商 |  | 1.1 | 无（多官能环氧低聚物） | 在聚酯类吹膜包装膜（PLA、PET等）中作为扩链/支化剂，提高熔体强度、减少破泡；在聚乙烯吹膜包装膜中因PE分子链缺乏反应性端基，无法起扩链作用。 | 0.1～0.3 | ≈ 在PE吹膜中无扩链效果，对拉伸强度无显著影响（经验判断） | ≈ 在PE吹膜中无扩链效果，对撕裂强度无显著影响（经验判断） | ≈ 在PE吹膜中无扩链效果，对穿刺强度无显著影响（经验判断） | ≈ 在PE吹膜中无扩链效果，对热封性能无显著影响（经验判断） | ↓ 在PE吹膜中可能因分散不良形成晶点，降低透明性（经验判断） | 60000 | 内部技术路线附录 D 假设价（2026-09 市场一般水平），仅用于排序与演示；正式成本以甲方回填实价为准 |  | 2026-09 |  | PE吹膜：添加后无有益效果，可能因分散不均导致晶点、降低透明性，增加成本；聚酯吹膜：过量或高温易导致过度交联、凝胶化，引起熔体断裂、强度下降（依据[S1]） | 试探 | PE部分：经验判断；聚酯部分：[S1][S2]