## 方案
排名 | 设计思路 | 配方（组分+比例%） | 成本(元/吨) | 价格口径 | 较现配方降本(元/吨) | 降本% | 面积成本指数 | 五项预期(拉 撕 穿 封 透) | 预期说明 | 风险 | 风险等级 | 过关把握 | 依据 | 模型 P(过关) | 模型预测
1 | 国产同类 LLDPE 替代 | LLC 34 / HD 4 / R1 41.2 / RL 20 / AD 0.8 | 7768 | 估计价 | 2847 | 26.8 | 73.2 | ≈ ≈ ≈ ≈ ≈ | 各项性能基本持平，成本大幅下降 | 国产LLDPE批次稳定性可能略差，需验证货源一致性；再生料比例较高可能影响透明度和力学性能稳定性 | 低 | 高 | 经验判断：同类LLDPE替代性能接近；再生线性一级料小幅降低拉伸/撕裂/穿刺，透明明显下降，但配方中RL占比20%在可控范围
2 | A17 | LLC 38 / R1 41.2 / RL 20 / AD 0.8 | 7768 | 估计价 | 2847 | 26.8 | 73.1 | ≈ ≈ ≈ ≈ ≈ | 性能基本持平，成本大幅下降 | 去除HDPE可能降低挺度和耐热性；再生料比例较高影响透明度和力学稳定性 | 低 | 高 | 经验判断：HDPE少量去除对整体性能影响小；再生线性一级料影响同前
3 | A18 | LLC 35 / HD 2 / R1 42 / RL 20 / AD 1 | 7773 | 估计价 | 2842 | 26.8 | 73.2 | ≈ ≈ ≈ ≈ ≈ | 性能基本持平，成本大幅下降 | HD减量可能轻微降低挺度；再生料比例较高影响透明度和力学稳定性 | 低 | 高 | 经验判断：HD从5%降至2%影响有限；再生线性一级料影响同前
4 | 同类替代 + 再生料上调 | LLC 34 / HD 5 / R1 40.1 / RL 20 / AD 0.9 | 7776 | 估计价 | 2838 | 26.7 | 73.3 | ≈ ≈ ≈ ≈ ≈ | 性能基本持平，成本大幅下降 | 再生料比例较高影响透明度和力学稳定性；国产LLDPE批次稳定性需验证 | 低 | 高 | 经验判断：同类LLDPE替代性能接近；再生线性一级料影响同前
5 | 国产同类 LLDPE 替代 | LLC 40 / R1 39.1 / RL 20 / AD 0.9 | 7780 | 估计价 | 2834 | 26.7 | 73.2 | ≈ ≈ ≈ ≈ ≈ | 性能基本持平，成本大幅下降 | 再生料比例较高影响透明度和力学稳定性；国产LLDPE批次稳定性需验证 | 低 | 高 | 经验判断：同类LLDPE替代性能接近；再生线性一级料影响同前
6 | A19 | LLC 38 / HD 2 / R1 39.1 / RL 20 / AD 0.9 | 7780 | 估计价 | 2834 | 26.7 | 73.3 | ≈ ≈ ≈ ≈ ≈ | 性能基本持平，成本大幅下降 | HD减量可能轻微降低挺度；再生料比例较高影响透明度和力学稳定性 | 低 | 高 | 经验判断：HD从5%降至2%影响有限；再生线性一级料影响同前
7 | A03 | LLC 41.1 / R1 38 / RL 20 / AD 0.9 | 7785 | 估计价 | 2830 | 26.7 | 73.3 | ≈ ≈ ≈ ≈ ≈ | 性能基本持平，成本大幅下降 | 再生料比例较高影响透明度和力学稳定性；国产LLDPE批次稳定性需验证 | 低 | 高 | 经验判断：同类LLDPE替代性能接近；再生线性一级料影响同前
8 | 同类替代 1:1（LLC） | LLC 59 / LD 10 / HD 5 / R1 25 / AD 1 | 8496 | 估计价 | 2119 | 20 | 80.1 | ≈ ≈ ≈ ≈ ≈ | 五项性能基本持平base，成本降低20%，是理想的直接替代方案 | 需验证LLC与base中LL的熔指、密度、共聚单体类型是否一致，否则可能影响加工或性能；货源稳定性需确认 | 低 | 高（若LLC性能与base中LL相当） | 经验判断：同类LLDPE直接替代，性能差异通常较小；无材料卡明确反对
9 | 同类替代 + 再生料上调 | LLC 34 / R1 45.9 / RL 19 / AD 1.1 | 7786 | 估计价 | 2828 | 26.6 | 73.3 | ≈ ≈ ≈ ≈ ≈ | 性能基本持平，成本大幅下降 | 再生料比例进一步提高至45.9%，透明度和力学性能下降风险增大；国产LLDPE批次稳定性需验证 | 中 | 中 | 经验判断：再生线性一级料用量增加会加剧透明度和力学性能下降，需验证具体比例下的性能表现
10 | 齐格勒 C6 | LL 19 / LL6 17 / R1 44.9 / RL 18 / AD 1.1 | 8584 | 估计价 | 2030 | 19.1 | 80.8 | ≈ ≈ ≈ ≈ ↓ | 拉伸/撕裂/穿刺/热封基本持平，透明小幅下降，五项性能可能勉强≥base | 透明性下降风险；再生料比例高（R1+RL=62.9%），接近单层≤65%上限，加工稳定性、晶点风险增加；RL为二级再生料，单层≤12%约束可能超标（需确认层结构） | 中 | 中（透明性有风险，再生料比例高） | 材料卡[再生线性一级料]：透明↓↓；[再生高压二级料]：透明↓↓（待验证）；经验判断：LL6性能与LL接近
11 | A08 | LL 16 / LL6 22 / HD 4 / R1 41.9 / RL 15 / AD 1.1 | 8588 | 估计价 | 2026 | 19.1 | 81 | ≈ ≈ ≈ ≈ ↓ | 拉伸/撕裂/穿刺/热封基本持平，透明小幅下降，五项性能可能勉强≥base | 透明性下降风险；再生料比例高（56.9%），加工稳定性、晶点风险；RL为二级再生料，单层≤12%约束可能超标（需确认层结构） | 中 | 中（透明性有风险） | 材料卡[再生线性一级料]：透明↓↓；[再生高压二级料]：透明↓↓（待验证）；经验判断：LL6性能与LL接近，HD减量影响小
12 | 齐格勒 C6 | LL 18 / LL6 22 / R1 41.9 / RL 17 / AD 1.1 | 8610 | 估计价 | 2004 | 18.9 | 81.1 | ≈ ≈ ≈ ≈ ↓ | 拉伸/撕裂/穿刺/热封基本持平，透明小幅下降，五项性能可能勉强≥base | 透明性下降风险；再生料比例高（58.9%），加工稳定性、晶点风险；RL为二级再生料，单层≤12%约束可能超标（需确认层结构） | 中 | 中（透明性有风险） | 材料卡[再生线性一级料]：透明↓↓；[再生高压二级料]：透明↓↓（待验证）；经验判断：LL6性能与LL接近

## 替代品筛选
分组 | 代码 | 材料 | 价格(元/吨) | 价格口径 | 较基准 | 更便宜 | 密度 | 熔点 | MFR | 共聚单体 | 密度窗口 | 熔点窗口 | MFR窗口 | 物性匹配度 | 典型用量 | 拉/撕/穿/封/透 | 结论 | 风险
同类更便宜的 LLDPE | LLC | 国产 C4 LLDPE（7042 类） | 8400 | 估计价 | -3600 | 是 | 0.918 | 122 | 2 | 丁烯 | 在窗口内 | 在窗口内 | 在窗口内 | 1 | 10.0～60.0% | ≈ ≈ ≈ ≈ ≈ | 直接替代候选 | 与现用牌号的 TDS 对比确认；副牌/宽规格料更便宜但批次波动大
同类更便宜的 LLDPE | LL6 | C6 LLDPE（齐格勒己烯共聚） | 8900 | 估计价 | -3100 | 是 | 0.918 | 124 | 1 | 己烯 (hexene) | 在窗口内 | 在窗口内 | 在窗口内 | 1 | 10.0～30.0% | ↑，拉 ↑↑， ↑，抗 ↑↑， ↓，透 | 直接替代候选 | 加工风险：熔体强度较低，单独吹膜时泡膜稳定性差，需添加LDPE或HDPE改善；性能风险：透明度不足，可能需添加成核剂或共混LDPE；热封温度较高时可能发生缩颈，需优化热封参数。
高效韧性树脂（低比例替代） | mLL | 茂金属 LLDPE（C6） | 9400 | 估计价 | -2600 | 是 | 0.918 | 118 | 1 | 己烯 | 在窗口内 | 在窗口内 | 在窗口内 | 1 | 10.0～20.0% | ≈ ≈/↑ ↑↑ ↑ ↑ | 低比例改性候选（单价高、用量少） | 熔体强度低、挤出压力高，需 PPA；LDPE 类需 ≥35% 稳泡
高效韧性树脂（低比例替代） | mLL8 | 茂金属 LLDPE（C8，Elite 类） | 9900 | 估计价 | -2100 | 是 | 0.916 | 116 | 1 | 辛烯 | 在窗口内 | 在窗口内 | 在窗口内 | 1 | 8.0～15.0% | ≈ ↑ ↑↑ ↑ ↑ | 低比例改性候选（单价高、用量少） | 价格高、货源
高效韧性树脂（低比例替代） | POE | POE（乙烯-辛烯） | 14000 | 估计价 | 2000 | 否 | 0.875 | 60 | 1 | 辛烯 (octene) [经验判断] | 超窗口 | 超窗口 | 在窗口内 | 0.33 | 1.0～4.0% | ↓ 降 ↑ 提 ↑↑ ↑↑ ↓ 可 | 低比例改性候选（单价高、用量少） | 降低薄膜刚性和透明度；加工时需注意熔体强度不足和分散均匀性；与LDPE/LLDPE相容性良好但需优化配比 [经验判断]
高效韧性树脂（低比例替代） | POP | POP 塑性体 | 13000 | 估计价 | 1000 | 否 | 0.902 | 90 | 1 | 辛烯 | 超窗口 | 超窗口 | 在窗口内 | 0.33 | 2.0～5.0% | ≈ ≈/↑ ↑ ↑ ≈ | 低比例改性候选（单价高、用量少） | 价格
高效韧性树脂（低比例替代） | VL | VLDPE / ULDPE（密度 <0.91） | 10500 | 估计价 | -1500 | 是 | 0.905 | 105 | 1 | 丁烯、己烯或辛烯，以辛烯共聚性能最优 | 超窗口 | 超窗口 | 在窗口内 | 0.33 | 5.0～10.0% | ≈ 拉 ↑↑ ↑↑ ↑↑ ↑↑ | 低比例改性候选（单价高、用量少） | 加工风险：熔体强度较低，吹膜时膜泡稳定性差，需优化加工温度（建议较低熔温）和冷却风量；与LLDPE/LDPE相容性良好，但添加量过高可能导致膜材刚性下降。性能风险：若替代过多LLDPE，可能降低拉伸强度。
HDPE 的替代 / 去除 | MD | MDPE 膜料 | 8700 | 估计价 | -3300 | 是 | 0.935 | 125 | 1 |  | 超窗口 | 在窗口内 | 在窗口内 | 0.67 | 0.0～15.0% | ↑ ↓ ≈ ≈/↓ ↓ | 挺度替代候选 | 雾度
再生料（成本填充） | R1 | 再生高压一级透明料 | 8000 | 估计价 | -4000 | 是 | 0.922 | 112 | 2 |  | 在窗口内 | 超窗口 | 在窗口内 | 0.67 | 25.0～60.0% | 略降 略降 ↓（凝 略降（ ↓（晶 | 成本填充候选（比例上限靠实验） | 批次波动
再生料（成本填充） | RL | 再生线性一级料（工业膜回料） | 5900 | 估计价 | -6100 | 是 | 0.92 | 122 | 2 | 丁烯/己烯/辛烯 (取决于来源，经验判断) | 在窗口内 | 在窗口内 | 在窗口内 | 1 | 10.0～20.0% | ↓ 小 ↓ 小 ↓ 小 ≈ 基 ↓↓ | 成本填充候选（比例上限靠实验） | 杂质导致晶点、破膜；力学性能批次波动大；可能含有残留助剂影响热封和气味；加工中过滤网需频繁更换。
再生料（成本填充） | R2 | 再生高压二级料 | 5300 | 估计价 | -6700 | 是 | 0.925 | 112 | 2 | 无（高压聚乙烯为均聚物），但可能含少量来自回收料的污染物或添加剂。经验判断。 | 超窗口 | 超窗口 | 在窗口内 | 0.33 | 0.0～40.0% | ↓↓ ↓↓ ↓↓ ↓ 热 ↓↓ | 成本填充候选（比例上限靠实验） | 加工风险：杂质可能堵塞滤网、产生晶点、导致膜泡不稳定；性能风险：力学性能、光学性能、热封性能全面下降，批次间质量波动大，可能影响下游包装质量。
再生料（成本填充） | PCR | 混合 PE 消费后回料（造粒） | 4800 | 估计价 | -7200 | 是 | 0.93 | 120 | 1.5 | 不确定，可能包含丁烯、己烯、辛烯等共聚单体，取决于原始树脂类型 | 超窗口 | 在窗口内 | 在窗口内 | 0.67 | 10.0～20.0% | ↓↓ ↓↓ ↓↓ ↓↓ ↓↓ | 成本填充候选（比例上限靠实验） | 加工风险：膜泡稳定性差、晶点/凝胶多、模头积聚、气味问题；性能风险：力学性能全面下降、热封不良、外观缺陷（色差、黑点）、批次一致性差。需配合相容剂、抗氧剂及精细过滤 [S4]
再生料（成本填充） | SC | 甲方自有边角料回粒 | 800 | 估计价 | -11200 | 是 | 0.921 | 118 | 2 | 混合料，可能包含丁烯、己烯、辛烯等（取决于原始LLDPE类型） | 在窗口内 | 在窗口内 | 在窗口内 | 1 | 5.0～15.0% | ↓ 拉 ↓ 撕 ↓ 穿 ↓ 热 ↓↓ | 成本填充候选（比例上限靠实验） | 加工风险：熔体过滤网堵塞、晶点/鱼眼增多、熔体压力波动、膜泡不稳定；性能风险：力学性能下降、热封不良、透明度降低、颜色发黄。需严格控制回收过程，避免杂质混入，并建议与新料搭配使用。
热封改性 | EVA | EVA（VA 5～9%，膜级） | 10500 | 估计价 | -1500 | 是 | 0.93 | 95 | 2 | 醋酸乙烯酯（VA），含量 5%～9% | 超窗口 | 超窗口 | 在窗口内 | 0.33 | 3.0～8.0% | ≈ 或 ≈ 或 ≈ 或 ↑↑ ↓ 或 | 配套 | 加工温度需控制在 140～180℃，不可超过 200℃，否则 VA 分解导致发黄、晶点；低 VA 牌号熔指较低，加工流动性略差，需适当调整螺杆转速与温度；吸湿性略高于纯 PE，建议 50～60℃烘干 1～2 小时；与高 VA 牌号相比，透明度贡献有限，不适用于高透明薄膜 [S1][S2]
热封改性 | EMA | EMA / EBA | 12000 | 估计价 | 0 | 否 | 0.94 | 90 | 2 | 丙烯酸甲酯 (MA) 含量 8-40%，典型 20-24% [S1][S2] | 超窗口 | 超窗口 | 在窗口内 | 0.33 | 3.0～8.0% | ↓ 拉 ↓ M ↑ 柔 ↑↑ ↓ 乳 | 配套 | 加工温度较高 (挤塑贴合温度 316-322℃)，吹膜需注意温度控制；与 PE 相容性好，但会降低薄膜刚性与挺度；透明性下降；MD 方向撕裂强度较低，可能影响制袋开口性 [S1][S2]
助剂（必配 / 条件） | AD | 功能助剂母料（PPA + 抗氧） | 12500 | 估计价 | 500 | 否 | 0.95 |  |  | LLDPE 载体，共聚单体视载体牌号而定（通常丁烯或己烯） | 超窗口 | 未知 | 未知 | 0 | 0.5～1.5% | ≈ 基 ≈ 基 ≈ 基 ≈ 不 ↑ 可 | 配套 | 初次使用需彻底清机，过量添加可能导致螺杆打滑或表面析出；抗氧剂若与树脂相容性差可能引起晶点。正常用量下风险低。[S3]
助剂（必配 / 条件） | CP | 相容剂（MAH-g-PE） | 18000 | 估计价 | 6000 | 否 | 0.92 | 125 |  | 马来酸酐（接枝） | 在窗口内 | 在窗口内 | 未知 | 1 | 1.0～2.0% | ↑ 幅 ↑ 幅 ↑ 幅 ≈ 幅 ↑ 幅 | 配套 | 加工风险：接枝率过高或分散不均可能导致晶点、凝胶，影响膜外观；流动性不匹配可能造成挤出不稳定；储存需防潮，以免马来酸酐水解。性能风险：过量添加可能降低膜的整体结晶度，导致模量下降。依据[S1]中接枝率与流动性关系、分子量分布影响及经验判断。
助剂（必配 / 条件） | ADR | 扩链剂（ADR 类） | 60000 | 估计价 | 48000 | 否 | 1.1 |  |  | 无（多官能环氧低聚物） | 超窗口 | 未知 | 未知 | 0 | 0.1～0.3% | ≈ 在 ≈ 在 ≈ 在 ≈ 在 ↓ 在 | 配套 | PE吹膜：添加后无有益效果，可能因分散不均导致晶点、降低透明性，增加成本；聚酯吹膜：过量或高温易导致过度交联、凝胶化，引起熔体断裂、强度下降（依据[S1]）
助剂（必配 / 条件） | NUC | 成核 / 透明剂（PE 用） | 80000 | 估计价 | 68000 | 否 | 1 |  |  | 不适用 | 超窗口 | 未知 | 未知 | 0 | 0.05～0.2% | ↑ 小 ↓ 可 ≈ 穿 ↓ 可 ↑↑ | 配套 | 分散不良可能导致晶点或白点；可能降低热封强度；部分成核剂可能产生气味或模头结垢（如DBS类）；过量使用可能降低透明度 [S1][S4][经验判断]

## 价格口径
代码 | 价格 | 口径
LL | 12000 | 估计价
LL6 | 8900 | 估计价
mLL | 9400 | 估计价
mLL8 | 9900 | 估计价
LD | 9950 | 估计价
HD | 8400 | 估计价
MD | 8700 | 估计价
R1 | 8000 | 估计价
R2 | 5300 | 估计价
RL | 5900 | 估计价
PCR | 4800 | 估计价
RHD | 5600 | 估计价
SC | 800 | 估计价
POE | 14000 | 估计价
POP | 13000 | 估计价
VL | 10500 | 估计价
EVA | 10500 | 估计价
EMA | 12000 | 估计价
OBC | 16000 | 估计价
ION | 18000 | 估计价
FL | 3800 | 估计价
TFL | 5200 | 估计价
TALC | 4500 | 估计价
AD | 12500 | 估计价
CP | 18000 | 估计价
NUC | 80000 | 估计价
ADR | 60000 | 估计价
LLC | 8400 | 估计价

## 口径
项 | 值
现配方 | LL 60 / LD 10 / HD 5 / R1 25
现配方成本 | 10615
成本上限 | 10615
模式 | 知识驱动（LLM 定性评估）
生成时间 | 2026-09-16T23:58:13
说明 | 候选较多，只对成本最低且覆盖各思路的 24 个做定性评估。

## 首轮试验建议
rank | reason | watch
1 | 温和降本，直接验证国产LLC等量替代进口LL的可行性。配方8保留原LDPE/HDPE/再生一级料结构，仅将LL替换为LLC，成本8496虽略超上限，但若性能完全持平base，可作为后续议价或微调的基础；若LLC价格可谈，降本空间大。 | LLC熔指、密度是否与现用7042一致；吹膜膜泡稳定性、晶点；透明性（雾度/透光率）与base对比；热封强度是否下降。
2 | 最大幅度降本，验证高再生料比例+国产LLC+再生线性料(RL)的极限。配方1成本7768，接近目标7600，降本显著；保留少量HDPE维持挺度，AD助剂可能改善开口。风险在于再生料合计61.2%且引入RL，需确认RL质量。 | 再生料R1和RL的批次稳定性、杂质、晶点；膜泡稳定性；五项力学性能尤其撕裂、穿刺是否达标；透明度是否明显下降；加工中是否出现模口积料。
3 | 去HDPE方案，验证无HDPE下挺度是否仍可接受。配方2成本7768，与配方1同成本，但完全去除HDPE，若成功可简化配方；再生料比例同配方1，风险类似。 | 膜挺度（落镖冲击或模量感觉）、耐热性（热封温度窗口是否变窄）；其他同配方1。
4 | 茂金属置换思路，用LL6（茂金属LLDPE）部分替代LL，提升韧性同时可增加再生料比例。配方10成本8584，降本幅度较小但性能把握较高，茂金属可补偿再生料带来的强度损失，透明性可能小幅下降但仍有希望≥base。 | LL6与LL的相容性、熔指匹配；透明性（雾度）变化；再生料比例高达62.9%且含RL二级料，需严格监控晶点和膜面缺陷；热封性能是否因茂金属而改善。
5 | 温和版高把握方案，仅微调HD比例并引入国产LLC和RL，再生料总量56.9%略低于配方10。配方11成本8588，性能预期基本持平，透明性风险中等，适合作为茂金属路线的对比。 | HD减量对挺度影响；RL二级料质量；透明性与配方10对比；加工扭矩和熔压。
6 | EVA保热封思路（配方中未直接出现EVA，但可考虑引入EVA改善热封）。目前Top20中无EVA配方，但甲方接受少量其他材料。建议增加一个含EVA（如VA含量5-8%）的配方，替代部分LDPE或LL，以补偿高再生料比例可能带来的热封强度下降，同时维持透明性。成本需控制在8000内。 | EVA与PE相容性、膜透明度、热封强度（起封温度、热封强度曲线）、是否影响开口性。
7 | 极限降本验证，再生料比例进一步提高至45.9%且无HD，配方9成本7786，降本幅度大但把握中等。若成功可为后续降本提供边界数据。 | 透明度下降程度、力学性能衰减幅度、加工稳定性（压力波动、膜泡摆动）。
8 | 保留原结构仅调整比例的温和版，配方3成本7773，HD减至2%，再生料略增，引入RL和AD。风险较低，可作为配方1的对比，验证HD减量的影响。 | 挺度变化、热封强度、透明性。