## 方案
排名 | 设计思路 | 配方（组分+比例%） | 成本(元/吨) | 价格口径 | 较现配方降本(元/吨) | 降本% | 面积成本指数 | 五项预期(拉 撕 穿 封 透) | 预期说明 | 风险 | 风险等级 | 过关把握 | 依据 | 模型 P(过关) | 模型预测
1 | 国产同类 LLDPE 替代 | LLC 41.1 / R1 38 / RL 20 / AD 0.9 | 7785 | 估计价 | 2830 | 26.7 | 73.3 | ≈ ≈ ≈ ≈ ≈ | 五项性能预计基本持平，成本降低，风险较低 | 国产料批次稳定性可能略差；需验证TDS与现用牌号一致性；加工窗口可能略有差异 | 低 | 高 | 规则：同类更便宜的LLDPE 1:1替代且其余不变时，五项默认≈，把握高（若替代牌号TDS与现用相当）
2 | 同类替代 1:1（LLC） | LLC 59 / LD 10 / HD 5 / R1 25 / AD 1 | 8496 | 估计价 | 2119 | 20 | 80.1 | ≈ ≈ ≈ ≈ ≈ | 五项性能预计与base持平，成本降低20%。 | 需确认LLC牌号TDS与现用LLDPE相当；若TDS有差异，性能可能波动；货源稳定性。 | 低 | 高 | 规则⑤（同类更便宜的LLDPE 1:1替代，五项默认≈，把握高）。
3 | 再生料阶梯 45%（LLC 替代） | LLC 39 / LD 10 / HD 5 / R1 45 / AD 1 | 8416 | 估计价 | 2199 | 20.7 | 79.4 | ↓ ↓ ↓ ≈ ↓ | 拉伸、撕裂、穿刺、透明均下降，热封可能持平，整体性能低于base。 | 透明性下降；力学性能下降；再生料批次波动大；加工中晶点增多。 | 中 | 低 | 材料卡[再生线性一级料]、[功能助剂母料]、经验判断。
4 | 再生料阶梯 35%（LLC 替代） | LLC 49 / LD 10 / HD 5 / R1 35 / AD 1 | 8456 | 估计价 | 2159 | 20.3 | 79.7 | ↓ ↓ ↓ ≈ ↓ | 拉伸、撕裂、穿刺、透明均小幅下降，热封可能持平，整体性能略低于base。 | 透明性下降；力学性能小幅下降；再生料批次波动风险。 | 中 | 低 | 材料卡[再生线性一级料]、[功能助剂母料]、经验判断。
5 | C8 茂金属 | LL 22 / mLL8 11 / HD 5 / R1 43.9 / RL 17 / AD 1.1 | 8802 | 估计价 | 1814 | 17.1 | 83 | ≈ ≈ ≈ ≈ ↓ | 拉伸/撕裂/穿刺/热封预计持平，透明下降。 | 透明下降风险高（再生料合计超50%）；RL货源品质波动可能导致力学性能和热封批次不稳定；茂金属加工需优化温度。 | 中 | 中 | 材料卡[再生线性一级料]、[再生高压二级料]、[功能助剂母料]；经验判断；规则：单层透明膜再生料合计≥50%时透明默认↓。
6 | C8 茂金属 | LL 20 / mLL8 8 / LD 8 / R1 47 / RL 16 / AD 1 | 8817 | 估计价 | 1798 | 16.9 | 83 | ≈ ≈ ≈ ≈ ↓ | 拉伸/撕裂/穿刺/热封预计持平，透明下降。 | 透明下降风险高（再生料合计超50%）；RL货源品质波动；茂金属与LD共混需优化加工温度以防膜泡不稳。 | 中 | 中 | 材料卡[再生线性一级料]、[再生高压二级料]、[功能助剂母料]；经验判断；规则：单层透明膜再生料合计≥50%时透明默认↓。
7 | C8 茂金属 | LL 16 / mLL8 12 / LD 12 / R1 44.1 / RL 15 / AD 0.9 | 8828 | 估计价 | 1788 | 16.8 | 83.1 | ≈ ≈ ≈ ≈ ↓ | 拉伸/撕裂/穿刺/热封预计持平，透明下降。 | 透明下降风险高（再生料合计超50%）；RL货源品质波动；茂金属与LD共混需优化加工温度以防膜泡不稳。 | 中 | 中 | 材料卡[再生线性一级料]、[再生高压二级料]、[功能助剂母料]；经验判断；规则：单层透明膜再生料合计≥50%时透明默认↓。
8 | MDPE 替代 | LL 25 / MD 14 / R1 59.8 / AD 1.2 | 9152 | 估计价 | 1463 | 13.8 | 86.4 | ≈ ≈ ≈ ≈ ↓ | 拉伸/热封预计持平，撕裂/穿刺可能略降，透明下降。 | 透明下降风险高（再生料合计超50%）；MDPE替代LLDPE可能导致撕裂和穿刺下降，需验证；R1高比例增加晶点风险。 | 中 | 中 | 材料卡[再生线性一级料]、[功能助剂母料]；经验判断；规则：单层透明膜再生料合计≥50%时透明默认↓。
9 | MDPE 替代 | LL 26 / MD 14 / R1 59.1 / AD 0.9 | 9178 | 估计价 | 1436 | 13.5 | 86.7 | ≈ ≈ ≈ ≈ ↓ | 拉伸/热封预计持平，撕裂/穿刺可能略降，透明下降。 | 透明下降风险高（再生料合计超50%）；MDPE替代LLDPE可能导致撕裂和穿刺下降，需验证；R1高比例增加晶点风险。 | 中 | 中 | 材料卡[再生线性一级料]、[功能助剂母料]；经验判断；规则：单层透明膜再生料合计≥50%时透明默认↓。
10 | A17 | LLC 38 / R1 41.2 / RL 20 / AD 0.8 | 7768 | 估计价 | 2847 | 26.8 | 73.1 | ↓ ↓ ↓ ↓ ↓↓ | 五项性能预计全面下降，透明性显著劣化，成本降幅大但性能风险高 | 透明性严重下降；力学性能全面劣化；二级再生料导致晶点、破膜风险；热封窗口变窄；批次一致性差 | 高 | 低 | 材料卡[再生线性一级料]、[再生高压二级料]、[混合PE消费后回料]；经验判断
11 | A22 | LLC 34 / HD 4 / R1 41.2 / RL 20 / AD 0.8 | 7768 | 估计价 | 2847 | 26.8 | 73.2 | ↓ ↓ ↓ ↓ ↓↓ | 五项性能预计全面下降，透明性显著劣化，成本降幅大但性能风险高 | 透明性严重下降；力学性能全面劣化；二级再生料导致晶点、破膜风险；热封窗口变窄；批次一致性差 | 高 | 低 | 材料卡[再生线性一级料]、[再生高压二级料]、[混合PE消费后回料]；经验判断
12 | A18 | LLC 35 / HD 2 / R1 42 / RL 20 / AD 1 | 7773 | 估计价 | 2842 | 26.8 | 73.2 | ↓ ↓ ↓ ↓ ↓↓ | 五项性能预计全面下降，透明性显著劣化，成本降幅大但性能风险高 | 透明性严重下降；力学性能全面劣化；二级再生料导致晶点、破膜风险；热封窗口变窄；批次一致性差 | 高 | 低 | 材料卡[再生线性一级料]、[再生高压二级料]、[混合PE消费后回料]；经验判断
13 | A23 | LLC 34 / HD 5 / R1 40.1 / RL 20 / AD 0.9 | 7776 | 估计价 | 2838 | 26.7 | 73.3 | ↓ ↓ ↓ ↓ ↓↓ | 五项性能预计全面下降，透明性显著劣化，成本降幅大但性能风险高 | 透明性严重下降；力学性能全面劣化；二级再生料导致晶点、破膜风险；热封窗口变窄；批次一致性差 | 高 | 低 | 材料卡[再生线性一级料]、[再生高压二级料]、[混合PE消费后回料]；经验判断
14 | A19 | LLC 38 / HD 2 / R1 39.1 / RL 20 / AD 0.9 | 7780 | 估计价 | 2834 | 26.7 | 73.3 | ↓ ↓ ↓ ↓ ↓↓ | 五项性能预计全面下降，透明性显著劣化，成本降幅大但性能风险高 | 透明性严重下降；力学性能全面劣化；二级再生料导致晶点、破膜风险；热封窗口变窄；批次一致性差 | 高 | 低 | 材料卡[再生线性一级料]、[再生高压二级料]、[混合PE消费后回料]；经验判断
15 | A24 | LLC 40 / R1 39.1 / RL 20 / AD 0.9 | 7780 | 估计价 | 2834 | 26.7 | 73.2 | ↓ ↓ ↓ ↓ ↓↓ | 五项性能预计全面下降，透明性显著劣化，成本降幅大但性能风险高 | 透明性严重下降；力学性能全面劣化；二级再生料导致晶点、破膜风险；热封窗口变窄；批次一致性差 | 高 | 低 | 材料卡[再生线性一级料]、[再生高压二级料]、[混合PE消费后回料]；经验判断
16 | A26 | LLC 34 / R1 45.9 / RL 19 / AD 1.1 | 7786 | 估计价 | 2828 | 26.6 | 73.3 | ↓ ↓ ↓ ↓ ↓↓ | 五项性能预计全面下降，透明性显著劣化，成本降幅大但性能风险高 | 透明性严重下降；力学性能全面劣化；二级再生料导致晶点、破膜风险；热封窗口变窄；批次一致性差 | 高 | 低 | 材料卡[再生线性一级料]、[再生高压二级料]、[混合PE消费后回料]；经验判断
17 | 同类替代 + 再生料上调 | LLC 36 / R1 44 / RL 19 / AD 1 | 7790 | 估计价 | 2825 | 26.6 | 73.3 | ↓ ↓ ↓ ↓ ↓↓ | 五项性能预计全面下降，透明性劣化严重，成本大幅降低但性能风险高 | 透明性严重下降，力学性能全面劣化，热封可靠性降低，加工中晶点/破膜风险高，批次波动大 | 高 | 低 | 材料卡[再生线性一级料]、[再生高压二级料]、[混合PE消费后回料]；经验判断（再生料合计≥50%时透明默认↓）
18 | 同类替代 + 再生料上调 | LLC 40.2 / HD 4 / R1 35 / RL 20 / AD 0.8 | 7793 | 估计价 | 2822 | 26.6 | 73.4 | ↓ ↓ ↓ ↓ ↓↓ | 五项性能预计全面下降，透明性劣化，成本降低但性能不达标风险高 | 透明性严重下降，力学性能劣化，热封窗口变窄，加工稳定性差，晶点/鱼眼增多 | 高 | 低 | 材料卡[再生线性一级料]、[再生高压二级料]；经验判断（再生料合计≥50%时透明默认↓）
19 | A04 | LLC 43.1 / R1 36 / RL 20 / AD 0.9 | 7793 | 估计价 | 2822 | 26.6 | 73.3 | ↓ ↓ ↓ ↓ ↓↓ | 五项性能预计全面下降，透明性严重劣化，成本降低但性能风险高 | 透明性严重下降，力学性能全面下降，热封不良，加工中晶点/破膜风险高 | 高 | 低 | 材料卡[再生线性一级料]、[再生高压二级料]；经验判断（再生料合计≥50%时透明默认↓）
20 | A05 | LLC 35 / HD 3 / R1 42.1 / RL 19 / AD 0.9 | 7794 | 估计价 | 2822 | 26.6 | 73.4 | ↓ ↓ ↓ ↓ ↓↓ | 五项性能预计全面下降，透明性极差，成本大幅降低但性能不达标风险极高 | 透明性极差，力学性能严重劣化，热封可靠性低，加工中破膜/晶点风险极高，批次一致性差 | 高 | 低 | 材料卡[再生线性一级料]、[再生高压二级料]；经验判断（再生料合计≥50%时透明默认↓）
21 | 国产同类 LLDPE 替代 | LLC 39 / HD 2 / R1 39.2 / RL 19 / AD 0.8 | 7801 | 估计价 | 2814 | 26.5 | 73.5 | ↓ ↓ ↓ ↓ ↓↓ | 五项性能预计全面下降，透明性劣化，成本降低但性能风险高 | 透明性严重下降，力学性能下降，热封不良，加工稳定性差 | 高 | 低 | 材料卡[再生线性一级料]、[再生高压二级料]；经验判断（再生料合计≥50%时透明默认↓）
22 | 同类替代 + 再生料上调 | LLC 31 / HD 4 / R1 46.1 / RL 18 / AD 0.9 | 7802 | 估计价 | 2812 | 26.5 | 73.6 | ↓ ↓ ↓ ↓ ↓↓ | 五项性能预计全面下降，透明性极差，成本降低但性能不达标风险极高 | 透明性极差，力学性能严重劣化，热封可靠性极低，加工中破膜/晶点风险极高 | 高 | 低 | 材料卡[再生线性一级料]、[再生高压二级料]；经验判断（再生料合计≥50%时透明默认↓）
23 | A06 | LLC 37 / R1 42.8 / RL 19 / AD 1.2 | 7803 | 估计价 | 2812 | 26.5 | 73.5 | ↓ ↓ ↓ ↓ ↓↓ | 五项性能预计全面下降，透明性劣化，成本降低但性能风险高 | 透明性严重下降，力学性能下降，热封不良，加工稳定性差 | 高 | 低 | 材料卡[再生线性一级料]、[再生高压二级料]；经验判断（再生料合计≥50%时透明默认↓）
24 | 国产同类 LLDPE 替代 | LLC 37.8 / HD 5 / R1 36 / RL 20 / AD 1.2 | 7805 | 估计价 | 2810 | 26.5 | 73.6 | ↓ ↓ ↓ ↓ ↓↓ | 五项性能预计全面下降，透明性劣化，成本降低但性能风险高 | 透明性严重下降，力学性能下降，热封不良，加工稳定性差 | 高 | 低 | 材料卡[再生线性一级料]、[再生高压二级料]；经验判断（再生料合计≥50%时透明默认↓）
25 | F07 | LL 25 / mLL8 12 / LD 10 / R1 40 / RL 12 / AD 1 | 9216 | 估计价 | 1399 | 13.2 | 86.8 | ≈ ≈ ≈ ≈ ↓ | 拉伸/撕裂/穿刺/热封预计持平，透明下降。 | 透明下降风险高（再生料合计超50%）；RL货源品质波动；茂金属与LD共混需优化加工温度以防膜泡不稳。 | 中 | 中 | 材料卡[再生线性一级料]、[再生高压二级料]、[功能助剂母料]；经验判断；规则：单层透明膜再生料合计≥50%时透明默认↓。
26 | A07 | LLC 35 / R1 47.1 / RL 17 / AD 0.9 | 7824 | 估计价 | 2792 | 26.3 | 73.7 | ↓ ↓ ↓ ↓ ↓↓ | 五项性能预计全面下降，尤其透明性显著劣化，无法满足≥base要求。 | 透明性极差；力学性能全面下降；热封不良；加工时晶点/凝胶多、膜泡不稳定；批次一致性差。 | 高 | 低 | 规则⑤（再生料合计≥50%透明默认↓）、材料卡[再生线性一级料]、[混合PE消费后回料]、经验判断。
27 | A27 | LL 19 / LL6 17 / R1 44.9 / RL 18 / AD 1.1 | 8584 | 估计价 | 2030 | 19.1 | 80.8 | ↓ ↓ ↓ ↓ ↓↓ | 五项性能预计全面下降，尤其透明性显著劣化，无法满足≥base要求。 | 透明性极差；力学性能全面下降；热封不良；加工时晶点/凝胶多、膜泡不稳定；批次一致性差。 | 高 | 低 | 规则⑤、材料卡[再生线性一级料]、[混合PE消费后回料]、经验判断。
28 | A08 | LL 16 / LL6 22 / HD 4 / R1 41.9 / RL 15 / AD 1.1 | 8588 | 估计价 | 2026 | 19.1 | 81 | ↓ ↓ ↓ ↓ ↓↓ | 五项性能预计全面下降，尤其透明性显著劣化，无法满足≥base要求。 | 透明性极差；力学性能全面下降；热封不良；加工时晶点/凝胶多、膜泡不稳定；批次一致性差。 | 高 | 低 | 规则⑤、材料卡[再生线性一级料]、[混合PE消费后回料]、经验判断。
29 | 齐格勒 C6 | LL 18 / LL6 17 / HD 3 / R1 45.1 / RL 16 / AD 0.9 | 8590 | 估计价 | 2026 | 19.1 | 81 | ↓ ↓ ↓ ↓ ↓↓ | 五项性能预计全面下降，尤其透明性显著劣化，无法满足≥base要求。 | 透明性极差；力学性能全面下降；热封不良；加工时晶点/凝胶多、膜泡不稳定；批次一致性差。 | 高 | 低 | 规则⑤、材料卡[再生线性一级料]、[混合PE消费后回料]、经验判断。
30 | 齐格勒 C6 | LL 21 / LL6 11 / HD 5 / R1 42.9 / RL 19 / AD 1.1 | 8610 | 估计价 | 2006 | 18.9 | 81.2 | ↓ ↓ ↓ ↓ ↓↓ | 五项性能预计全面下降，尤其透明性显著劣化，无法满足≥base要求。 | 透明性极差；力学性能全面下降；热封不良；加工时晶点/凝胶多、膜泡不稳定；批次一致性差。 | 高 | 低 | 规则⑤、材料卡[再生线性一级料]、[混合PE消费后回料]、经验判断。
31 | A28 | LL 18 / LL6 22 / R1 41.9 / RL 17 / AD 1.1 | 8610 | 估计价 | 2004 | 18.9 | 81.1 | ↓ ↓ ↓ ↓ ↓↓ | 力学性能全面小幅下降，透明度显著下降，成本大幅降低 | 透明度严重劣化，晶点/鱼眼增多，热封窗口变窄，膜泡稳定性差，批次一致性差 | 高 | 低 | 材料卡[再生线性一级料]、[甲方自有边角料回粒]、[混合PE消费后回料]；经验判断
32 | A09 | LL 19 / LL6 15 / HD 3 / R1 45.9 / RL 16 / AD 1.1 | 8620 | 估计价 | 1994 | 18.8 | 81.3 | ↓ ↓ ↓ ↓ ↓↓ | 力学性能全面小幅下降，透明度显著下降，成本大幅降低 | 透明度严重劣化，晶点/鱼眼增多，热封窗口变窄，膜泡稳定性差，批次一致性差 | 高 | 低 | 材料卡[再生线性一级料]、[甲方自有边角料回粒]、[混合PE消费后回料]；经验判断
33 | 齐格勒 C6 | LL 18 / LL6 20 / R1 45.9 / RL 15 / AD 1.1 | 8634 | 估计价 | 1980 | 18.7 | 81.3 | ↓ ↓ ↓ ↓ ↓↓ | 力学性能全面小幅下降，透明度显著下降，成本大幅降低 | 透明度严重劣化，晶点/鱼眼增多，热封窗口变窄，膜泡稳定性差，批次一致性差 | 高 | 低 | 材料卡[再生线性一级料]、[甲方自有边角料回粒]、[混合PE消费后回料]；经验判断
34 | 茂金属置换 | LL 21 / mLL 12 / HD 4 / R1 44.2 / RL 18 / AD 0.8 | 8682 | 估计价 | 1933 | 18.2 | 81.8 | ≈ ↑ ↑ ↑ ↓ | 力学性能持平或略升，热封改善，但透明度下降，成本降低 | 透明度下降，再生料带来的晶点/鱼眼问题，膜泡稳定性风险 | 中 | 低 | 材料卡[再生线性一级料]、[甲方自有边角料回粒]；经验判断
35 | A11 | LL 19 / mLL 17 / HD 4 / R1 41.8 / RL 17 / AD 1.2 | 8711 | 估计价 | 1904 | 17.9 | 82.1 | ≈ ↑ ↑ ↑ ↓ | 力学性能持平或略升，热封改善，但透明度下降，成本降低 | 透明度下降，再生料带来的晶点/鱼眼问题，膜泡稳定性风险 | 中 | 低 | 材料卡[再生线性一级料]、[甲方自有边角料回粒]；经验判断
36 | A12 | LL 21 / LD 10 / HD 5 / R1 45.1 / RL 18 / AD 0.9 | 8718 | 估计价 | 1898 | 17.9 | 82.3 | ↓ ↓ ↓ ↓ ↓↓ | 力学性能全面小幅下降，透明度显著下降，成本降低 | 透明度严重劣化，晶点/鱼眼增多，热封窗口变窄，膜泡稳定性差，批次一致性差 | 高 | 低 | 材料卡[再生线性一级料]、[甲方自有边角料回粒]、[混合PE消费后回料]；经验判断
37 | A13 | LL 18 / mLL 10 / LD 9 / HD 2 / R1 43 / RL 17 / AD 1 | 8732 | 估计价 | 1884 | 17.7 | 82.3 | ≈ ↑ ↑ ↑ ↓ | 力学性能持平或略升，热封改善，但透明度下降，成本降低 | 透明度下降，再生料带来的晶点/鱼眼问题，膜泡稳定性风险 | 中 | 低 | 材料卡[再生线性一级料]、[甲方自有边角料回粒]；经验判断
38 | 再生线性料 | LL 21 / LD 10 / HD 4 / R1 46.8 / RL 17 / AD 1.2 | 8748 | 估计价 | 1867 | 17.6 | 82.5 | ↓ ↓ ↓ ↓ ↓↓ | 力学性能全面小幅下降，透明度显著下降，成本降低 | 透明度严重劣化，晶点/鱼眼增多，热封窗口变窄，膜泡稳定性差，批次一致性差 | 高 | 低 | 材料卡[再生线性一级料]、[甲方自有边角料回粒]、[混合PE消费后回料]；经验判断
39 | A14 | LL 22 / mLL8 12 / R1 46 / RL 19 / AD 1 | 8754 | 估计价 | 1861 | 17.5 | 82.4 | ↓ ↓ ↓ ↓ ↓↓ | 五项性能均可能下降，透明性风险极高 | 透明性严重劣化；力学性能全面下降；热封可靠性降低；再生料批次波动大；加工中晶点/凝胶增多 | 高 | 低 | 经验判断（单层透明膜再生料合计≥50%时透明默认↓、过关把握不高于“中”）
40 | A15 | LL 22 / mLL 13 / R1 46.9 / RL 17 / AD 1.1 | 8754 | 估计价 | 1860 | 17.5 | 82.4 | ↓ ↓ ↓ ↓ ↓↓ | 五项性能均可能下降，透明性风险极高 | 透明性严重劣化；力学性能全面下降；热封可靠性降低；再生料批次波动大；加工中晶点/凝胶增多 | 高 | 低 | 经验判断（单层透明膜再生料合计≥50%时透明默认↓、过关把握不高于“中”）

## 替代品筛选
分组 | 代码 | 材料 | 价格(元/吨) | 价格口径 | 较基准 | 更便宜 | 密度 | 熔点 | MFR | 共聚单体 | 密度窗口 | 熔点窗口 | MFR窗口 | 物性匹配度 | 典型用量 | 拉/撕/穿/封/透 | 结论 | 风险
同类更便宜的 LLDPE | LLC | 国产 C4 LLDPE（7042 类） | 8400 | 估计价 | -3600 | 是 | 0.918 | 122 | 2 | 丁烯 | 在窗口内 | 在窗口内 | 在窗口内 | 1 | 10.0～60.0% | ≈ ≈ ≈ ≈ ≈ | 直接替代候选 | 与现用牌号的 TDS 对比确认；副牌/宽规格料更便宜但批次波动大
同类更便宜的 LLDPE | LL6 | C6 LLDPE（齐格勒己烯共聚） | 8900 | 估计价 | -3100 | 是 | 0.918 | 124 | 1 | 己烯 (hexene) | 在窗口内 | 在窗口内 | 在窗口内 | 1 | 10.0～30.0% | ↑，拉 ↑↑， ↑，抗 ↑↑， ↓，透 | 直接替代候选 | 加工风险：熔体强度较低，单独吹膜时泡膜稳定性差，需添加LDPE或HDPE改善；性能风险：透明度不足，可能需添加成核剂或共混LDPE；热封温度较高时可能发生缩颈，需优化热封参数。
高效韧性树脂（低比例替代） | mLL | 茂金属 LLDPE（C6） | 9400 | 估计价 | -2600 | 是 | 0.918 | 118 | 1 | 己烯 | 在窗口内 | 在窗口内 | 在窗口内 | 1 | 10.0～20.0% | ≈ ≈/↑ ↑↑ ↑ ↑ | 低比例改性候选（单价高、用量少） | 熔体强度低、挤出压力高，需 PPA；LDPE 类需 ≥35% 稳泡
高效韧性树脂（低比例替代） | mLL8 | 茂金属 LLDPE（C8，Elite 类） | 9900 | 估计价 | -2100 | 是 | 0.916 | 116 | 1 | 辛烯 | 在窗口内 | 在窗口内 | 在窗口内 | 1 | 8.0～15.0% | ≈ ↑ ↑↑ ↑ ↑ | 低比例改性候选（单价高、用量少） | 价格高、货源
高效韧性树脂（低比例替代） | POE | POE（乙烯-辛烯） | 14000 | 估计价 | 2000 | 否 | 0.875 | 60 | 1 | 辛烯 (octene) [经验判断] | 超窗口 | 超窗口 | 在窗口内 | 0.33 | 1.0～4.0% | ↓ 降 ↑ 提 ↑↑ ↑↑ ↓ 可 | 低比例改性候选（单价高、用量少） | 降低薄膜刚性和透明度；加工时需注意熔体强度不足和分散均匀性；与LDPE/LLDPE相容性良好但需优化配比 [经验判断]
高效韧性树脂（低比例替代） | POP | POP 塑性体 | 13000 | 估计价 | 1000 | 否 | 0.902 | 90 | 1 | 辛烯 | 超窗口 | 超窗口 | 在窗口内 | 0.33 | 2.0～5.0% | ≈ ≈/↑ ↑ ↑ ≈ | 低比例改性候选（单价高、用量少） | 价格
高效韧性树脂（低比例替代） | VL | VLDPE / ULDPE（密度 <0.91） | 10500 | 估计价 | -1500 | 是 | 0.905 | 105 | 1 | 丁烯、己烯或辛烯，以辛烯共聚性能最优 | 超窗口 | 超窗口 | 在窗口内 | 0.33 | 5.0～10.0% | ≈ 拉 ↑↑ ↑↑ ↑↑ ↑↑ | 低比例改性候选（单价高、用量少） | 加工风险：熔体强度较低，吹膜时膜泡稳定性差，需优化加工温度（建议较低熔温）和冷却风量；与LLDPE/LDPE相容性良好，但添加量过高可能导致膜材刚性下降。性能风险：若替代过多LLDPE，可能降低拉伸强度。
HDPE 的替代 / 去除 | MD | MDPE 膜料 | 8700 | 估计价 | -3300 | 是 | 0.935 | 125 | 1 |  | 超窗口 | 在窗口内 | 在窗口内 | 0.67 | 0.0～15.0% | ↑ ↓ ≈ ≈/↓ ↓ | 挺度替代候选 | 雾度
再生料（成本填充） | R1 | 再生高压一级透明料 | 8000 | 估计价 | -4000 | 是 | 0.922 | 112 | 2 |  | 在窗口内 | 超窗口 | 在窗口内 | 0.67 | 25.0～60.0% | 略降 略降 ↓（凝 略降（ ↓（晶 | 成本填充候选（比例上限靠实验） | 批次波动
再生料（成本填充） | RL | 再生线性一级料（工业膜回料） | 5900 | 估计价 | -6100 | 是 | 0.92 | 122 | 2 | 丁烯/己烯/辛烯 (取决于来源，经验判断) | 在窗口内 | 在窗口内 | 在窗口内 | 1 | 10.0～20.0% | ↓ 小 ↓ 小 ↓ 小 ≈ 基 ↓↓ | 成本填充候选（比例上限靠实验） | 杂质导致晶点、破膜；力学性能批次波动大；可能含有残留助剂影响热封和气味；加工中过滤网需频繁更换。
再生料（成本填充） | R2 | 再生高压二级料 | 5300 | 估计价 | -6700 | 是 | 0.925 | 112 | 2 | 无（高压聚乙烯为均聚物），但可能含少量来自回收料的污染物或添加剂。经验判断。 | 超窗口 | 超窗口 | 在窗口内 | 0.33 | 0.0～40.0% | ↓↓ ↓↓ ↓↓ ↓ 热 ↓↓ | 成本填充候选（比例上限靠实验） | 加工风险：杂质可能堵塞滤网、产生晶点、导致膜泡不稳定；性能风险：力学性能、光学性能、热封性能全面下降，批次间质量波动大，可能影响下游包装质量。
再生料（成本填充） | PCR | 混合 PE 消费后回料（造粒） | 4800 | 估计价 | -7200 | 是 | 0.93 | 120 | 1.5 | 不确定，可能包含丁烯、己烯、辛烯等共聚单体，取决于原始树脂类型 | 超窗口 | 在窗口内 | 在窗口内 | 0.67 | 10.0～20.0% | ↓↓ ↓↓ ↓↓ ↓↓ ↓↓ | 成本填充候选（比例上限靠实验） | 加工风险：膜泡稳定性差、晶点/凝胶多、模头积聚、气味问题；性能风险：力学性能全面下降、热封不良、外观缺陷（色差、黑点）、批次一致性差。需配合相容剂、抗氧剂及精细过滤 [S4]
再生料（成本填充） | SC | 甲方自有边角料回粒 | 800 | 估计价 | -11200 | 是 | 0.921 | 118 | 2 | 混合料，可能包含丁烯、己烯、辛烯等（取决于原始LLDPE类型） | 在窗口内 | 在窗口内 | 在窗口内 | 1 | 5.0～15.0% | ↓ 拉 ↓ 撕 ↓ 穿 ↓ 热 ↓↓ | 成本填充候选（比例上限靠实验） | 加工风险：熔体过滤网堵塞、晶点/鱼眼增多、熔体压力波动、膜泡不稳定；性能风险：力学性能下降、热封不良、透明度降低、颜色发黄。需严格控制回收过程，避免杂质混入，并建议与新料搭配使用。
热封改性 | EVA | EVA（VA 5～9%，膜级） | 10500 | 估计价 | -1500 | 是 | 0.93 | 95 | 2 | 醋酸乙烯酯（VA），含量 5%～9% | 超窗口 | 超窗口 | 在窗口内 | 0.33 | 3.0～8.0% | ≈ 或 ≈ 或 ≈ 或 ↑↑ ↓ 或 | 配套 | 加工温度需控制在 140～180℃，不可超过 200℃，否则 VA 分解导致发黄、晶点；低 VA 牌号熔指较低，加工流动性略差，需适当调整螺杆转速与温度；吸湿性略高于纯 PE，建议 50～60℃烘干 1～2 小时；与高 VA 牌号相比，透明度贡献有限，不适用于高透明薄膜 [S1][S2]
热封改性 | EMA | EMA / EBA | 12000 | 估计价 | 0 | 否 | 0.94 | 90 | 2 | 丙烯酸甲酯 (MA) 含量 8-40%，典型 20-24% [S1][S2] | 超窗口 | 超窗口 | 在窗口内 | 0.33 | 3.0～8.0% | ↓ 拉 ↓ M ↑ 柔 ↑↑ ↓ 乳 | 配套 | 加工温度较高 (挤塑贴合温度 316-322℃)，吹膜需注意温度控制；与 PE 相容性好，但会降低薄膜刚性与挺度；透明性下降；MD 方向撕裂强度较低，可能影响制袋开口性 [S1][S2]
助剂（必配 / 条件） | AD | 功能助剂母料（PPA + 抗氧） | 12500 | 估计价 | 500 | 否 | 0.95 |  |  | LLDPE 载体，共聚单体视载体牌号而定（通常丁烯或己烯） | 超窗口 | 未知 | 未知 | 0 | 0.5～1.5% | ≈ 基 ≈ 基 ≈ 基 ≈ 不 ↑ 可 | 配套 | 初次使用需彻底清机，过量添加可能导致螺杆打滑或表面析出；抗氧剂若与树脂相容性差可能引起晶点。正常用量下风险低。[S3]
助剂（必配 / 条件） | CP | 相容剂（MAH-g-PE） | 18000 | 估计价 | 6000 | 否 | 0.92 | 125 |  | 马来酸酐（接枝） | 在窗口内 | 在窗口内 | 未知 | 1 | 1.0～2.0% | ↑ 幅 ↑ 幅 ↑ 幅 ≈ 幅 ↑ 幅 | 配套 | 加工风险：接枝率过高或分散不均可能导致晶点、凝胶，影响膜外观；流动性不匹配可能造成挤出不稳定；储存需防潮，以免马来酸酐水解。性能风险：过量添加可能降低膜的整体结晶度，导致模量下降。依据[S1]中接枝率与流动性关系、分子量分布影响及经验判断。
助剂（必配 / 条件） | ADR | 扩链剂（ADR 类） | 60000 | 估计价 | 48000 | 否 | 1.1 |  |  | 无（多官能环氧低聚物） | 超窗口 | 未知 | 未知 | 0 | 0.1～0.3% | ≈ 在 ≈ 在 ≈ 在 ≈ 在 ↓ 在 | 配套 | PE吹膜：添加后无有益效果，可能因分散不均导致晶点、降低透明性，增加成本；聚酯吹膜：过量或高温易导致过度交联、凝胶化，引起熔体断裂、强度下降（依据[S1]）
助剂（必配 / 条件） | NUC | 成核 / 透明剂（PE 用） | 80000 | 估计价 | 68000 | 否 | 1 |  |  | 不适用 | 超窗口 | 未知 | 未知 | 0 | 0.05～0.2% | ↑ 小 ↓ 可 ≈ 穿 ↓ 可 ↑↑ | 配套 | 分散不良可能导致晶点或白点；可能降低热封强度；部分成核剂可能产生气味或模头结垢（如DBS类）；过量使用可能降低透明度 [S1][S4][经验判断]

## 价格口径
代码 | 价格 | 口径
LL | 12000 | 估计价
LL6 | 8900 | 估计价
mLL | 9400 | 估计价
mLL8 | 9900 | 估计价
LD | 9950 | 估计价
HD | 8400 | 估计价
MD | 8700 | 估计价
R1 | 8000 | 估计价
R2 | 5300 | 估计价
RL | 5900 | 估计价
PCR | 4800 | 估计价
RHD | 5600 | 估计价
SC | 800 | 估计价
POE | 14000 | 估计价
POP | 13000 | 估计价
VL | 10500 | 估计价
EVA | 10500 | 估计价
EMA | 12000 | 估计价
OBC | 16000 | 估计价
ION | 18000 | 估计价
FL | 3800 | 估计价
TFL | 5200 | 估计价
TALC | 4500 | 估计价
AD | 12500 | 估计价
CP | 18000 | 估计价
NUC | 80000 | 估计价
ADR | 60000 | 估计价
LLC | 8400 | 估计价

## 口径
项 | 值
现配方 | LL 60 / LD 10 / HD 5 / R1 25
现配方成本 | 10615
成本上限 | 10615
模式 | 知识驱动（LLM 定性评估）
生成时间 | 2026-09-17T14:00:46
说明 | 候选较多，只对成本最低且覆盖各思路的 48 个做定性评估。

## 首轮试验建议
rank | reason | watch
1 | 茂金属置换思路，用mLLDPE部分替代LLDPE，保持力学和热封，成本略超但降本幅度大，风险可控，需验证茂金属加工性。 | 膜泡稳定性、熔体压力、雾度/透光率、热封强度（起封温度与强度）
2 | 高再生线性料（RL）直接置换LLDPE，降本幅度最大，成本低于7600目标，但透明度和力学风险高，需验证再生料品质。 | 晶点/鱼眼数量、拉伸强度、撕裂强度、雾度、膜面外观
3 | 温和降本版，保持原LDPE/HDPE骨架，仅用国产LLC等量置换LLDPE，风险最低，成本接近上限，适合作为稳妥基线。 | 拉伸强度、热封强度、批次间稳定性、加工温度窗口
4 | 去HDPE思路，用EVA部分替代HDPE以保热封和透明，同时引入茂金属提强度，成本可控，兼顾降本与性能。 | 热封强度（尤其低温热封）、雾度、穿刺强度、EVA与PE相容性
5 | 高再生一级料（R1）直接提比例至45%，大幅降本，但透明和力学下降风险明确，用于探索再生料上限。 | 雾度、透光率、拉伸强度、撕裂强度、热封窗口
6 | 茂金属+再生线性料组合，平衡降本与性能保持，成本低于8000，设计思路覆盖多种替代策略。 | 茂金属分散效果、再生料晶点、膜泡稳定性、穿刺强度
7 | 纯国产料置换方案，用LLC完全替代LLDPE，保留原LDPE/HDPE比例，成本最低且风险极低，适合验证国产料性能。 | 拉伸强度、撕裂强度、透明性、热封强度、加工适应性
8 | EVA保热封+去HDPE方案，用EVA提供热封和柔韧，降低HDPE用量，成本接近目标，设计思路独特。 | 热封强度、雾度、膜泡稳定性、EVA析出风险